## Sheet1
ID | Spektrumname | Mn [wt%] | Ni [wt%] | Cu [wt%] | Sn [wt%] | Gesamt [wt%] | Projektpfad | x [µm] | y [µm]
1 | S 1 | 0 | 0.07 | 87.18 | 12.75 | 100 | 7F21109_D1_Diff_exp. 2/Probe 3/Fläche 28, Bereich b/Felder/Arbeitsbereich 1/Mehrere Liniendaten 9/Liniendaten 41/EDS-Daten | 0 | 0
2 | S 2 | 0.02 | 0.03 | 86.93 | 13.02 | 100 | 7F21109_D1_Diff_exp. 2/Probe 3/Fläche 28, Bereich b/Felder/Arbeitsbereich 1/Mehrere Liniendaten 9/Liniendaten 41/EDS-Daten | 50 | 0
3 | S 3 | 0 | 0.01 | 86.8 | 13.19 | 100 | 7F21109_D1_Diff_exp. 2/Probe 3/Fläche 28, Bereich b/Felder/Arbeitsbereich 1/Mehrere Liniendaten 9/Liniendaten 41/EDS-Daten | 100 | 0
4 | S 4 | 0.03 | 0.03 | 86.78 | 13.16 | 100 | 7F21109_D1_Diff_exp. 2/Probe 3/Fläche 28, Bereich b/Felder/Arbeitsbereich 1/Mehrere Liniendaten 9/Liniendaten 41/EDS-Daten | 150 | 0
5 | S 5 | 0.02 | 0 | 87.04 | 12.94 | 100 | 7F21109_D1_Diff_exp. 2/Probe 3/Fläche 28, Bereich b/Felder/Arbeitsbereich 1/Mehrere Liniendaten 9/Liniendaten 41/EDS-Daten | 200 | 0
6 | S 6 | 0 | 0 | 86.96 | 13.04 | 100 | 7F21109_D1_Diff_exp. 2/Probe 3/Fläche 28, Bereich b/Felder/Arbeitsbereich 1/Mehrere Liniendaten 9/Liniendaten 41/EDS-Daten | 250 | 0
7 | S 7 | 0 | 0.09 | 86.88 | 13.03 | 100 | 7F21109_D1_Diff_exp. 2/Probe 3/Fläche 28, Bereich b/Felder/Arbeitsbereich 1/Mehrere Liniendaten 9/Liniendaten 41/EDS-Daten | 300 | 0
8 | S 8 | 0 | 0.01 | 87.25 | 12.75 | 100 | 7F21109_D1_Diff_exp. 2/Probe 3/Fläche 28, Bereich b/Felder/Arbeitsbereich 1/Mehrere Liniendaten 9/Liniendaten 41/EDS-Daten | 350 | 0
9 | S 9 | 0 | 0.01 | 87.39 | 12.6 | 100 | 7F21109_D1_Diff_exp. 2/Probe 3/Fläche 28, Bereich b/Felder/Arbeitsbereich 1/Mehrere Liniendaten 9/Liniendaten 41/EDS-Daten | 400 | 0
10 | S 10 | 0.01 | 0.03 | 87.29 | 12.67 | 100 | 7F21109_D1_Diff_exp. 2/Probe 3/Fläche 28, Bereich b/Felder/Arbeitsbereich 1/Mehrere Liniendaten 9/Liniendaten 41/EDS-Daten | 450 | 0
11 | S 11 | 0.02 | 0 | 87.56 | 12.42 | 100 | 7F21109_D1_Diff_exp. 2/Probe 3/Fläche 28, Bereich b/Felder/Arbeitsbereich 1/Mehrere Liniendaten 9/Liniendaten 41/EDS-Daten | 500 | 0
12 | S 12 | 0 | 0 | 87.9 | 12.1 | 100 | 7F21109_D1_Diff_exp. 2/Probe 3/Fläche 28, Bereich b/Felder/Arbeitsbereich 1/Mehrere Liniendaten 9/Liniendaten 41/EDS-Daten | 550 | 0
13 | S 13 | 0 | 0.01 | 88.31 | 11.68 | 100 | 7F21109_D1_Diff_exp. 2/Probe 3/Fläche 28, Bereich b/Felder/Arbeitsbereich 1/Mehrere Liniendaten 9/Liniendaten 41/EDS-Daten | 600 | 0
14 | S 14 | 0.02 | 0 | 88.8 | 11.18 | 100 | 7F21109_D1_Diff_exp. 2/Probe 3/Fläche 28, Bereich b/Felder/Arbeitsbereich 1/Mehrere Liniendaten 9/Liniendaten 41/EDS-Daten | 650 | 0
15 | S 15 | 0 | 0.07 | 89.45 | 10.48 | 100 | 7F21109_D1_Diff_exp. 2/Probe 3/Fläche 28, Bereich b/Felder/Arbeitsbereich 1/Mehrere Liniendaten 9/Liniendaten 41/EDS-Daten | 700 | 0
16 | S 16 | 0.01 | 0.48 | 89.84 | 9.66 | 100 | 7F21109_D1_Diff_exp. 2/Probe 3/Fläche 28, Bereich b/Felder/Arbeitsbereich 1/Mehrere Liniendaten 9/Liniendaten 41/EDS-Daten | 750 | 0
17 | S 17 | 0.01 | 2.74 | 86.83 | 10.43 | 100 | 7F21109_D1_Diff_exp. 2/Probe 3/Fläche 28, Bereich b/Felder/Arbeitsbereich 1/Mehrere Liniendaten 9/Liniendaten 41/EDS-Daten | 800 | 0
18 | S 18 | 0 | 3.15 | 86.64 | 10.21 | 100 | 7F21109_D1_Diff_exp. 2/Probe 3/Fläche 28, Bereich b/Felder/Arbeitsbereich 1/Mehrere Liniendaten 9/Liniendaten 41/EDS-Daten | 850 | 0
19 | S 19 | 0.03 | 2.64 | 88.99 | 8.33 | 100 | 7F21109_D1_Diff_exp. 2/Probe 3/Fläche 28, Bereich b/Felder/Arbeitsbereich 1/Mehrere Liniendaten 9/Liniendaten 41/EDS-Daten | 900 | 0
20 | S 20 | 0.04 | 3.62 | 88.2 | 8.14 | 100 | 7F21109_D1_Diff_exp. 2/Probe 3/Fläche 28, Bereich b/Felder/Arbeitsbereich 1/Mehrere Liniendaten 9/Liniendaten 41/EDS-Daten | 950 | 0
21 | S 21 | 0.07 | 22.38 | 40.51 | 37.03 | 100 | 7F21109_D1_Diff_exp. 2/Probe 3/Fläche 28, Bereich b/Felder/Arbeitsbereich 1/Mehrere Liniendaten 9/Liniendaten 41/EDS-Daten | 1000 | 0
22 | S 22 | 0 | 5.62 | 88.69 | 5.69 | 100 | 7F21109_D1_Diff_exp. 2/Probe 3/Fläche 28, Bereich b/Felder/Arbeitsbereich 1/Mehrere Liniendaten 9/Liniendaten 41/EDS-Daten | 1050 | 0
23 | S 23 | 0.04 | 19.97 | 78.44 | 1.55 | 100 | 7F21109_D1_Diff_exp. 2/Probe 3/Fläche 28, Bereich b/Felder/Arbeitsbereich 1/Mehrere Liniendaten 9/Liniendaten 41/EDS-Daten | 1100 | 0
24 | S 24 | 0.01 | 20.44 | 79.54 | 0.01 | 100 | 7F21109_D1_Diff_exp. 2/Probe 3/Fläche 28, Bereich b/Felder/Arbeitsbereich 1/Mehrere Liniendaten 9/Liniendaten 41/EDS-Daten | 1150 | 0
25 | S 25 | 0.07 | 20.24 | 79.66 | 0.03 | 100 | 7F21109_D1_Diff_exp. 2/Probe 3/Fläche 28, Bereich b/Felder/Arbeitsbereich 1/Mehrere Liniendaten 9/Liniendaten 41/EDS-Daten | 1200 | 0
26 | S 26 | 0.06 | 20.28 | 79.6 | 0.06 | 100 | 7F21109_D1_Diff_exp. 2/Probe 3/Fläche 28, Bereich b/Felder/Arbeitsbereich 1/Mehrere Liniendaten 9/Liniendaten 41/EDS-Daten | 1250 | 0
27 | S 27 | 0.02 | 20.39 | 79.54 | 0.05 | 100 | 7F21109_D1_Diff_exp. 2/Probe 3/Fläche 28, Bereich b/Felder/Arbeitsbereich 1/Mehrere Liniendaten 9/Liniendaten 41/EDS-Daten | 1300 | 0
28 | S 28 | 0.01 | 20.69 | 79.24 | 0.05 | 100 | 7F21109_D1_Diff_exp. 2/Probe 3/Fläche 28, Bereich b/Felder/Arbeitsbereich 1/Mehrere Liniendaten 9/Liniendaten 41/EDS-Daten | 1350 | 0
29 | S 29 | 0.04 | 21.04 | 78.92 | 0 | 100 | 7F21109_D1_Diff_exp. 2/Probe 3/Fläche 28, Bereich b/Felder/Arbeitsbereich 1/Mehrere Liniendaten 9/Liniendaten 41/EDS-Daten | 1400 | 0
30 | S 30 | 0 | 20.84 | 79.14 | 0.01 | 100 | 7F21109_D1_Diff_exp. 2/Probe 3/Fläche 28, Bereich b/Felder/Arbeitsbereich 1/Mehrere Liniendaten 9/Liniendaten 41/EDS-Daten | 1450 | 0
31 | S 31 | 0.01 | 21.14 | 78.8 | 0.05 | 100 | 7F21109_D1_Diff_exp. 2/Probe 3/Fläche 28, Bereich b/Felder/Arbeitsbereich 1/Mehrere Liniendaten 9/Liniendaten 41/EDS-Daten | 1500 | 0
32 | S 32 | 0.03 | 20.97 | 78.94 | 0.06 | 100 | 7F21109_D1_Diff_exp. 2/Probe 3/Fläche 28, Bereich b/Felder/Arbeitsbereich 1/Mehrere Liniendaten 9/Liniendaten 41/EDS-Daten | 1550 | 0
33 | S 33 | 0.05 | 20.76 | 79.15 | 0.04 | 100 | 7F21109_D1_Diff_exp. 2/Probe 3/Fläche 28, Bereich b/Felder/Arbeitsbereich 1/Mehrere Liniendaten 9/Liniendaten 41/EDS-Daten | 1600 | 0
34 | S 34 | 0.02 | 20.62 | 79.36 | 0 | 100 | 7F21109_D1_Diff_exp. 2/Probe 3/Fläche 28, Bereich b/Felder/Arbeitsbereich 1/Mehrere Liniendaten 9/Liniendaten 41/EDS-Daten | 1650 | 0
35 | S 35 | 0.04 | 20.43 | 79.54 | 0 | 100 | 7F21109_D1_Diff_exp. 2/Probe 3/Fläche 28, Bereich b/Felder/Arbeitsbereich 1/Mehrere Liniendaten 9/Liniendaten 41/EDS-Daten | 1700 | 0
36 | S 36 | 0.03 | 20.28 | 79.6 | 0.09 | 100 | 7F21109_D1_Diff_exp. 2/Probe 3/Fläche 28, Bereich b/Felder/Arbeitsbereich 1/Mehrere Liniendaten 9/Liniendaten 41/EDS-Daten | 1750 | 0
37 | S 37 | 0.02 | 20.52 | 79.46 | 0 | 100 | 7F21109_D1_Diff_exp. 2/Probe 3/Fläche 28, Bereich b/Felder/Arbeitsbereich 1/Mehrere Liniendaten 9/Liniendaten 41/EDS-Daten | 1800 | 0
38 | S 38 | 0.01 | 20.31 | 79.61 | 0.07 | 100 | 7F21109_D1_Diff_exp. 2/Probe 3/Fläche 28, Bereich b/Felder/Arbeitsbereich 1/Mehrere Liniendaten 9/Liniendaten 41/EDS-Daten | 1850 | 0
39 | S 39 | 0.01 | 20.34 | 79.63 | 0.03 | 100 | 7F21109_D1_Diff_exp. 2/Probe 3/Fläche 28, Bereich b/Felder/Arbeitsbereich 1/Mehrere Liniendaten 9/Liniendaten 41/EDS-Daten | 1900 | 0
40 | S 40 | 0 | 20.54 | 79.46 | 0 | 100 | 7F21109_D1_Diff_exp. 2/Probe 3/Fläche 28, Bereich b/Felder/Arbeitsbereich 1/Mehrere Liniendaten 9/Liniendaten 41/EDS-Daten | 1950 | 0
41 | S 41 | 0 | 20.67 | 79.22 | 0.1 | 100 | 7F21109_D1_Diff_exp. 2/Probe 3/Fläche 28, Bereich b/Felder/Arbeitsbereich 1/Mehrere Liniendaten 9/Liniendaten 41/EDS-Daten | 2000 | 0
42 | S 1 | 0.02 | 0 | 86.73 | 13.24 | 100 | 7F21109_D1_Diff_exp. 2/Probe 3/Fläche 28, Bereich b/Felder/Arbeitsbereich 1/Mehrere Liniendaten 9/Liniendaten 40/EDS-Daten | 0 | 50
43 | S 2 | 0.01 | 0 | 86.88 | 13.11 | 100 | 7F21109_D1_Diff_exp. 2/Probe 3/Fläche 28, Bereich b/Felder/Arbeitsbereich 1/Mehrere Liniendaten 9/Liniendaten 40/EDS-Daten | 50 | 50
44 | S 3 | 0.06 | 0.12 | 86.72 | 13.1 | 100 | 7F21109_D1_Diff_exp. 2/Probe 3/Fläche 28, Bereich b/Felder/Arbeitsbereich 1/Mehrere Liniendaten 9/Liniendaten 40/EDS-Daten | 100 | 50
45 | S 4 | 0 | 0.05 | 86.92 | 13.03 | 100 | 7F21109_D1_Diff_exp. 2/Probe 3/Fläche 28, Bereich b/Felder/Arbeitsbereich 1/Mehrere Liniendaten 9/Liniendaten 40/EDS-Daten | 150 | 50
46 | S 5 | 0.02 | 0.01 | 86.93 | 13.04 | 100 | 7F21109_D1_Diff_exp. 2/Probe 3/Fläche 28, Bereich b/Felder/Arbeitsbereich 1/Mehrere Liniendaten 9/Liniendaten 40/EDS-Daten | 200 | 50
47 | S 6 | 0 | 0.02 | 87 | 12.98 | 100 | 7F21109_D1_Diff_exp. 2/Probe 3/Fläche 28, Bereich b/Felder/Arbeitsbereich 1/Mehrere Liniendaten 9/Liniendaten 40/EDS-Daten | 250 | 50
48 | S 7 | 0.03 | 0.04 | 87.07 | 12.86 | 100 | 7F21109_D1_Diff_exp. 2/Probe 3/Fläche 28, Bereich b/Felder/Arbeitsbereich 1/Mehrere Liniendaten 9/Liniendaten 40/EDS-Daten | 300 | 50
49 | S 8 | 0 | 0 | 87.12 | 12.88 | 100 | 7F21109_D1_Diff_exp. 2/Probe 3/Fläche 28, Bereich b/Felder/Arbeitsbereich 1/Mehrere Liniendaten 9/Liniendaten 40/EDS-Daten | 350 | 50
50 | S 9 | 0 | 0 | 87.35 | 12.64 | 100 | 7F21109_D1_Diff_exp. 2/Probe 3/Fläche 28, Bereich b/Felder/Arbeitsbereich 1/Mehrere Liniendaten 9/Liniendaten 40/EDS-Daten | 400 | 50
51 | S 10 | 0 | 0 | 87.51 | 12.49 | 100 | 7F21109_D1_Diff_exp. 2/Probe 3/Fläche 28, Bereich b/Felder/Arbeitsbereich 1/Mehrere Liniendaten 9/Liniendaten 40/EDS-Daten | 450 | 50
52 | S 11 | 0 | 0 | 87.61 | 12.39 | 100 | 7F21109_D1_Diff_exp. 2/Probe 3/Fläche 28, Bereich b/Felder/Arbeitsbereich 1/Mehrere Liniendaten 9/Liniendaten 40/EDS-Daten | 500 | 50
53 | S 12 | 0.02 | 0 | 87.8 | 12.18 | 100 | 7F21109_D1_Diff_exp. 2/Probe 3/Fläche 28, Bereich b/Felder/Arbeitsbereich 1/Mehrere Liniendaten 9/Liniendaten 40/EDS-Daten | 550 | 50
54 | S 13 | 0 | 0 | 88.26 | 11.74 | 100 | 7F21109_D1_Diff_exp. 2/Probe 3/Fläche 28, Bereich b/Felder/Arbeitsbereich 1/Mehrere Liniendaten 9/Liniendaten 40/EDS-Daten | 600 | 50
55 | S 14 | 0.03 | 0.06 | 88.95 | 10.96 | 100 | 7F21109_D1_Diff_exp. 2/Probe 3/Fläche 28, Bereich b/Felder/Arbeitsbereich 1/Mehrere Liniendaten 9/Liniendaten 40/EDS-Daten | 650 | 50
56 | S 15 | 0 | 0.14 | 89.56 | 10.3 | 100 | 7F21109_D1_Diff_exp. 2/Probe 3/Fläche 28, Bereich b/Felder/Arbeitsbereich 1/Mehrere Liniendaten 9/Liniendaten 40/EDS-Daten | 700 | 50
57 | S 16 | 0 | 1.98 | 87.42 | 10.61 | 100 | 7F21109_D1_Diff_exp. 2/Probe 3/Fläche 28, Bereich b/Felder/Arbeitsbereich 1/Mehrere Liniendaten 9/Liniendaten 40/EDS-Daten | 750 | 50
58 | S 17 | 0 | 16.02 | 46.91 | 37.07 | 100 | 7F21109_D1_Diff_exp. 2/Probe 3/Fläche 28, Bereich b/Felder/Arbeitsbereich 1/Mehrere Liniendaten 9/Liniendaten 40/EDS-Daten | 800 | 50
59 | S 18 | 0 | 2.79 | 87.51 | 9.7 | 100 | 7F21109_D1_Diff_exp. 2/Probe 3/Fläche 28, Bereich b/Felder/Arbeitsbereich 1/Mehrere Liniendaten 9/Liniendaten 40/EDS-Daten | 850 | 50
60 | S 19 | 0.04 | 2.93 | 88.29 | 8.74 | 100 | 7F21109_D1_Diff_exp. 2/Probe 3/Fläche 28, Bereich b/Felder/Arbeitsbereich 1/Mehrere Liniendaten 9/Liniendaten 40/EDS-Daten | 900 | 50
61 | S 20 | 0 | 3.7 | 88.18 | 8.12 | 100 | 7F21109_D1_Diff_exp. 2/Probe 3/Fläche 28, Bereich b/Felder/Arbeitsbereich 1/Mehrere Liniendaten 9/Liniendaten 40/EDS-Daten | 950 | 50
62 | S 21 | 0 | 20.41 | 45.73 | 33.86 | 100 | 7F21109_D1_Diff_exp. 2/Probe 3/Fläche 28, Bereich b/Felder/Arbeitsbereich 1/Mehrere Liniendaten 9/Liniendaten 40/EDS-Daten | 1000 | 50
63 | S 22 | 0 | 5.6 | 88.51 | 5.9 | 100 | 7F21109_D1_Diff_exp. 2/Probe 3/Fläche 28, Bereich b/Felder/Arbeitsbereich 1/Mehrere Liniendaten 9/Liniendaten 40/EDS-Daten | 1050 | 50
64 | S 23 | 0.05 | 20.16 | 77.95 | 1.84 | 100 | 7F21109_D1_Diff_exp. 2/Probe 3/Fläche 28, Bereich b/Felder/Arbeitsbereich 1/Mehrere Liniendaten 9/Liniendaten 40/EDS-Daten | 1100 | 50
65 | S 24 | 0 | 21.04 | 78.75 | 0.21 | 100 | 7F21109_D1_Diff_exp. 2/Probe 3/Fläche 28, Bereich b/Felder/Arbeitsbereich 1/Mehrere Liniendaten 9/Liniendaten 40/EDS-Daten | 1150 | 50
66 | S 25 | 0 | 20.87 | 79.09 | 0.04 | 100 | 7F21109_D1_Diff_exp. 2/Probe 3/Fläche 28, Bereich b/Felder/Arbeitsbereich 1/Mehrere Liniendaten 9/Liniendaten 40/EDS-Daten | 1200 | 50
67 | S 26 | 0 | 20.84 | 79.16 | 0 | 100 | 7F21109_D1_Diff_exp. 2/Probe 3/Fläche 28, Bereich b/Felder/Arbeitsbereich 1/Mehrere Liniendaten 9/Liniendaten 40/EDS-Daten | 1250 | 50
68 | S 27 | 0 | 20.66 | 79.34 | 0 | 100 | 7F21109_D1_Diff_exp. 2/Probe 3/Fläche 28, Bereich b/Felder/Arbeitsbereich 1/Mehrere Liniendaten 9/Liniendaten 40/EDS-Daten | 1300 | 50
69 | S 28 | 0.07 | 20.45 | 79.47 | 0 | 100 | 7F21109_D1_Diff_exp. 2/Probe 3/Fläche 28, Bereich b/Felder/Arbeitsbereich 1/Mehrere Liniendaten 9/Liniendaten 40/EDS-Daten | 1350 | 50
70 | S 29 | 0 | 20.59 | 79.34 | 0.07 | 100 | 7F21109_D1_Diff_exp. 2/Probe 3/Fläche 28, Bereich b/Felder/Arbeitsbereich 1/Mehrere Liniendaten 9/Liniendaten 40/EDS-Daten | 1400 | 50
71 | S 30 | 0 | 20.35 | 79.62 | 0.03 | 100 | 7F21109_D1_Diff_exp. 2/Probe 3/Fläche 28, Bereich b/Felder/Arbeitsbereich 1/Mehrere Liniendaten 9/Liniendaten 40/EDS-Daten | 1450 | 50
72 | S 31 | 0.01 | 20.77 | 79.22 | 0 | 100 | 7F21109_D1_Diff_exp. 2/Probe 3/Fläche 28, Bereich b/Felder/Arbeitsbereich 1/Mehrere Liniendaten 9/Liniendaten 40/EDS-Daten | 1500 | 50
73 | S 32 | 0 | 20.79 | 79.19 | 0.02 | 100 | 7F21109_D1_Diff_exp. 2/Probe 3/Fläche 28, Bereich b/Felder/Arbeitsbereich 1/Mehrere Liniendaten 9/Liniendaten 40/EDS-Daten | 1550 | 50
74 | S 33 | 0.02 | 20.98 | 78.96 | 0.04 | 100 | 7F21109_D1_Diff_exp. 2/Probe 3/Fläche 28, Bereich b/Felder/Arbeitsbereich 1/Mehrere Liniendaten 9/Liniendaten 40/EDS-Daten | 1600 | 50
75 | S 34 | 0 | 21 | 79 | 0 | 100 | 7F21109_D1_Diff_exp. 2/Probe 3/Fläche 28, Bereich b/Felder/Arbeitsbereich 1/Mehrere Liniendaten 9/Liniendaten 40/EDS-Daten | 1650 | 50
76 | S 35 | 0.07 | 20.99 | 78.93 | 0.01 | 100 | 7F21109_D1_Diff_exp. 2/Probe 3/Fläche 28, Bereich b/Felder/Arbeitsbereich 1/Mehrere Liniendaten 9/Liniendaten 40/EDS-Daten | 1700 | 50
77 | S 36 | 0 | 21.12 | 78.87 | 0.01 | 100 | 7F21109_D1_Diff_exp. 2/Probe 3/Fläche 28, Bereich b/Felder/Arbeitsbereich 1/Mehrere Liniendaten 9/Liniendaten 40/EDS-Daten | 1750 | 50
78 | S 37 | 0.04 | 20.8 | 79.11 | 0.05 | 100 | 7F21109_D1_Diff_exp. 2/Probe 3/Fläche 28, Bereich b/Felder/Arbeitsbereich 1/Mehrere Liniendaten 9/Liniendaten 40/EDS-Daten | 1800 | 50
79 | S 38 | 0 | 20.95 | 78.96 | 0.1 | 100 | 7F21109_D1_Diff_exp. 2/Probe 3/Fläche 28, Bereich b/Felder/Arbeitsbereich 1/Mehrere Liniendaten 9/Liniendaten 40/EDS-Daten | 1850 | 50
80 | S 39 | 0 | 21.07 | 78.85 | 0.08 | 100 | 7F21109_D1_Diff_exp. 2/Probe 3/Fläche 28, Bereich b/Felder/Arbeitsbereich 1/Mehrere Liniendaten 9/Liniendaten 40/EDS-Daten | 1900 | 50
81 | S 40 | 0.03 | 21.19 | 78.69 | 0.08 | 100 | 7F21109_D1_Diff_exp. 2/Probe 3/Fläche 28, Bereich b/Felder/Arbeitsbereich 1/Mehrere Liniendaten 9/Liniendaten 40/EDS-Daten | 1950 | 50
82 | S 41 | 0.02 | 20.65 | 79.32 | 0 | 100 | 7F21109_D1_Diff_exp. 2/Probe 3/Fläche 28, Bereich b/Felder/Arbeitsbereich 1/Mehrere Liniendaten 9/Liniendaten 40/EDS-Daten | 2000 | 50
83 | S 1 | 0.04 | 0 | 86.94 | 13.02 | 100 | 7F21109_D1_Diff_exp. 2/Probe 3/Fläche 28, Bereich b/Felder/Arbeitsbereich 1/Mehrere Liniendaten 9/Liniendaten 39/EDS-Daten | 0 | 100
84 | S 2 | 0.01 | 0.07 | 86.98 | 12.93 | 100 | 7F21109_D1_Diff_exp. 2/Probe 3/Fläche 28, Bereich b/Felder/Arbeitsbereich 1/Mehrere Liniendaten 9/Liniendaten 39/EDS-Daten | 50 | 100
85 | S 3 | 0.03 | 0.08 | 86.85 | 13.04 | 100 | 7F21109_D1_Diff_exp. 2/Probe 3/Fläche 28, Bereich b/Felder/Arbeitsbereich 1/Mehrere Liniendaten 9/Liniendaten 39/EDS-Daten | 100 | 100
86 | S 4 | 0 | 0.04 | 86.79 | 13.17 | 100 | 7F21109_D1_Diff_exp. 2/Probe 3/Fläche 28, Bereich b/Felder/Arbeitsbereich 1/Mehrere Liniendaten 9/Liniendaten 39/EDS-Daten | 150 | 100
87 | S 5 | 0.01 | 0.01 | 87.14 | 12.84 | 100 | 7F21109_D1_Diff_exp. 2/Probe 3/Fläche 28, Bereich b/Felder/Arbeitsbereich 1/Mehrere Liniendaten 9/Liniendaten 39/EDS-Daten | 200 | 100
88 | S 6 | 0 | 0.07 | 86.92 | 13.01 | 100 | 7F21109_D1_Diff_exp. 2/Probe 3/Fläche 28, Bereich b/Felder/Arbeitsbereich 1/Mehrere Liniendaten 9/Liniendaten 39/EDS-Daten | 250 | 100
89 | S 7 | 0 | 0.03 | 87.04 | 12.93 | 100 | 7F21109_D1_Diff_exp. 2/Probe 3/Fläche 28, Bereich b/Felder/Arbeitsbereich 1/Mehrere Liniendaten 9/Liniendaten 39/EDS-Daten | 300 | 100
90 | S 8 | 0.05 | 0 | 87.12 | 12.83 | 100 | 7F21109_D1_Diff_exp. 2/Probe 3/Fläche 28, Bereich b/Felder/Arbeitsbereich 1/Mehrere Liniendaten 9/Liniendaten 39/EDS-Daten | 350 | 100
91 | S 9 | 0.02 | 0 | 87.44 | 12.55 | 100 | 7F21109_D1_Diff_exp. 2/Probe 3/Fläche 28, Bereich b/Felder/Arbeitsbereich 1/Mehrere Liniendaten 9/Liniendaten 39/EDS-Daten | 400 | 100
92 | S 10 | 0.03 | 0.06 | 87.37 | 12.54 | 100 | 7F21109_D1_Diff_exp. 2/Probe 3/Fläche 28, Bereich b/Felder/Arbeitsbereich 1/Mehrere Liniendaten 9/Liniendaten 39/EDS-Daten | 450 | 100
93 | S 11 | 0 | 0 | 87.75 | 12.25 | 100 | 7F21109_D1_Diff_exp. 2/Probe 3/Fläche 28, Bereich b/Felder/Arbeitsbereich 1/Mehrere Liniendaten 9/Liniendaten 39/EDS-Daten | 500 | 100
94 | S 12 | 0 | 0 | 88.06 | 11.94 | 100 | 7F21109_D1_Diff_exp. 2/Probe 3/Fläche 28, Bereich b/Felder/Arbeitsbereich 1/Mehrere Liniendaten 9/Liniendaten 39/EDS-Daten | 550 | 100
95 | S 13 | 0 | 0.01 | 88.26 | 11.73 | 100 | 7F21109_D1_Diff_exp. 2/Probe 3/Fläche 28, Bereich b/Felder/Arbeitsbereich 1/Mehrere Liniendaten 9/Liniendaten 39/EDS-Daten | 600 | 100
96 | S 14 | 0 | 0 | 88.89 | 11.11 | 100 | 7F21109_D1_Diff_exp. 2/Probe 3/Fläche 28, Bereich b/Felder/Arbeitsbereich 1/Mehrere Liniendaten 9/Liniendaten 39/EDS-Daten | 650 | 100
97 | S 15 | 0.01 | 0.12 | 89.7 | 10.17 | 100 | 7F21109_D1_Diff_exp. 2/Probe 3/Fläche 28, Bereich b/Felder/Arbeitsbereich 1/Mehrere Liniendaten 9/Liniendaten 39/EDS-Daten | 700 | 100
98 | S 16 | 0 | 1.27 | 88.72 | 10.01 | 100 | 7F21109_D1_Diff_exp. 2/Probe 3/Fläche 28, Bereich b/Felder/Arbeitsbereich 1/Mehrere Liniendaten 9/Liniendaten 39/EDS-Daten | 750 | 100
99 | S 17 | 0.04 | 3.34 | 85.58 | 11.04 | 100 | 7F21109_D1_Diff_exp. 2/Probe 3/Fläche 28, Bereich b/Felder/Arbeitsbereich 1/Mehrere Liniendaten 9/Liniendaten 39/EDS-Daten | 800 | 100
100 | S 18 | 0.01 | 3.62 | 86.13 | 10.25 | 100 | 7F21109_D1_Diff_exp. 2/Probe 3/Fläche 28, Bereich b/Felder/Arbeitsbereich 1/Mehrere Liniendaten 9/Liniendaten 39/EDS-Daten | 850 | 100
101 | S 19 | 0 | 3.75 | 86.46 | 9.79 | 100 | 7F21109_D1_Diff_exp. 2/Probe 3/Fläche 28, Bereich b/Felder/Arbeitsbereich 1/Mehrere Liniendaten 9/Liniendaten 39/EDS-Daten | 900 | 100
102 | S 20 | 0.02 | 4.23 | 87.34 | 8.41 | 100 | 7F21109_D1_Diff_exp. 2/Probe 3/Fläche 28, Bereich b/Felder/Arbeitsbereich 1/Mehrere Liniendaten 9/Liniendaten 39/EDS-Daten | 950 | 100
103 | S 21 | 0 | 13.37 | 83.41 | 3.23 | 100 | 7F21109_D1_Diff_exp. 2/Probe 3/Fläche 28, Bereich b/Felder/Arbeitsbereich 1/Mehrere Liniendaten 9/Liniendaten 39/EDS-Daten | 1000 | 100
104 | S 22 | 0.06 | 5.36 | 88.43 | 6.15 | 100 | 7F21109_D1_Diff_exp. 2/Probe 3/Fläche 28, Bereich b/Felder/Arbeitsbereich 1/Mehrere Liniendaten 9/Liniendaten 39/EDS-Daten | 1050 | 100
105 | S 23 | 0 | 19.89 | 77.72 | 2.39 | 100 | 7F21109_D1_Diff_exp. 2/Probe 3/Fläche 28, Bereich b/Felder/Arbeitsbereich 1/Mehrere Liniendaten 9/Liniendaten 39/EDS-Daten | 1100 | 100
106 | S 24 | 0.06 | 20.71 | 79.14 | 0.09 | 100 | 7F21109_D1_Diff_exp. 2/Probe 3/Fläche 28, Bereich b/Felder/Arbeitsbereich 1/Mehrere Liniendaten 9/Liniendaten 39/EDS-Daten | 1150 | 100
107 | S 25 | 0.24 | 20.66 | 79.04 | 0.05 | 100 | 7F21109_D1_Diff_exp. 2/Probe 3/Fläche 28, Bereich b/Felder/Arbeitsbereich 1/Mehrere Liniendaten 9/Liniendaten 39/EDS-Daten | 1200 | 100
108 | S 26 | 0.01 | 21.02 | 78.92 | 0.06 | 100 | 7F21109_D1_Diff_exp. 2/Probe 3/Fläche 28, Bereich b/Felder/Arbeitsbereich 1/Mehrere Liniendaten 9/Liniendaten 39/EDS-Daten | 1250 | 100
109 | S 27 | 0.01 | 21.05 | 78.94 | 0 | 100 | 7F21109_D1_Diff_exp. 2/Probe 3/Fläche 28, Bereich b/Felder/Arbeitsbereich 1/Mehrere Liniendaten 9/Liniendaten 39/EDS-Daten | 1300 | 100
110 | S 28 | 0.02 | 21.04 | 78.92 | 0.01 | 100 | 7F21109_D1_Diff_exp. 2/Probe 3/Fläche 28, Bereich b/Felder/Arbeitsbereich 1/Mehrere Liniendaten 9/Liniendaten 39/EDS-Daten | 1350 | 100
111 | S 29 | 0.01 | 19.99 | 79.79 | 0.21 | 100 | 7F21109_D1_Diff_exp. 2/Probe 3/Fläche 28, Bereich b/Felder/Arbeitsbereich 1/Mehrere Liniendaten 9/Liniendaten 39/EDS-Daten | 1400 | 100
112 | S 30 | 0.01 | 20.8 | 79.19 | 0 | 100 | 7F21109_D1_Diff_exp. 2/Probe 3/Fläche 28, Bereich b/Felder/Arbeitsbereich 1/Mehrere Liniendaten 9/Liniendaten 39/EDS-Daten | 1450 | 100
113 | S 31 | 0.01 | 20.69 | 79.24 | 0.06 | 100 | 7F21109_D1_Diff_exp. 2/Probe 3/Fläche 28, Bereich b/Felder/Arbeitsbereich 1/Mehrere Liniendaten 9/Liniendaten 39/EDS-Daten | 1500 | 100
114 | S 32 | 0.02 | 21.13 | 78.81 | 0.05 | 100 | 7F21109_D1_Diff_exp. 2/Probe 3/Fläche 28, Bereich b/Felder/Arbeitsbereich 1/Mehrere Liniendaten 9/Liniendaten 39/EDS-Daten | 1550 | 100
115 | S 33 | 0.07 | 21.01 | 78.91 | 0.01 | 100 | 7F21109_D1_Diff_exp. 2/Probe 3/Fläche 28, Bereich b/Felder/Arbeitsbereich 1/Mehrere Liniendaten 9/Liniendaten 39/EDS-Daten | 1600 | 100
116 | S 34 | 0.04 | 21.13 | 78.75 | 0.08 | 100 | 7F21109_D1_Diff_exp. 2/Probe 3/Fläche 28, Bereich b/Felder/Arbeitsbereich 1/Mehrere Liniendaten 9/Liniendaten 39/EDS-Daten | 1650 | 100
117 | S 35 | 0.01 | 20.94 | 79.05 | 0 | 100 | 7F21109_D1_Diff_exp. 2/Probe 3/Fläche 28, Bereich b/Felder/Arbeitsbereich 1/Mehrere Liniendaten 9/Liniendaten 39/EDS-Daten | 1700 | 100
118 | S 36 | 0.04 | 20.9 | 79.06 | 0 | 100 | 7F21109_D1_Diff_exp. 2/Probe 3/Fläche 28, Bereich b/Felder/Arbeitsbereich 1/Mehrere Liniendaten 9/Liniendaten 39/EDS-Daten | 1750 | 100
119 | S 37 | 0.02 | 20.67 | 79.18 | 0.13 | 100 | 7F21109_D1_Diff_exp. 2/Probe 3/Fläche 28, Bereich b/Felder/Arbeitsbereich 1/Mehrere Liniendaten 9/Liniendaten 39/EDS-Daten | 1800 | 100
120 | S 38 | 0.08 | 20.74 | 79.18 | 0 | 100 | 7F21109_D1_Diff_exp. 2/Probe 3/Fläche 28, Bereich b/Felder/Arbeitsbereich 1/Mehrere Liniendaten 9/Liniendaten 39/EDS-Daten | 1850 | 100
121 | S 39 | 0.04 | 20.7 | 79.26 | 0 | 100 | 7F21109_D1_Diff_exp. 2/Probe 3/Fläche 28, Bereich b/Felder/Arbeitsbereich 1/Mehrere Liniendaten 9/Liniendaten 39/EDS-Daten | 1900 | 100
122 | S 40 | 0 | 20.64 | 79.31 | 0.04 | 100 | 7F21109_D1_Diff_exp. 2/Probe 3/Fläche 28, Bereich b/Felder/Arbeitsbereich 1/Mehrere Liniendaten 9/Liniendaten 39/EDS-Daten | 1950 | 100
123 | S 41 | 0.06 | 20.74 | 79.21 | 0 | 100 | 7F21109_D1_Diff_exp. 2/Probe 3/Fläche 28, Bereich b/Felder/Arbeitsbereich 1/Mehrere Liniendaten 9/Liniendaten 39/EDS-Daten | 2000 | 100
124 | S 1 | 0 | 0 | 86.89 | 13.11 | 100 | 7F21109_D1_Diff_exp. 2/Probe 3/Fläche 28, Bereich b/Felder/Arbeitsbereich 1/Mehrere Liniendaten 9/Liniendaten 38/EDS-Daten | 0 | 150
125 | S 2 | 0 | 0.03 | 86.96 | 13 | 100 | 7F21109_D1_Diff_exp. 2/Probe 3/Fläche 28, Bereich b/Felder/Arbeitsbereich 1/Mehrere Liniendaten 9/Liniendaten 38/EDS-Daten | 50 | 150
126 | S 3 | 0 | 0.01 | 86.99 | 13 | 100 | 7F21109_D1_Diff_exp. 2/Probe 3/Fläche 28, Bereich b/Felder/Arbeitsbereich 1/Mehrere Liniendaten 9/Liniendaten 38/EDS-Daten | 100 | 150
127 | S 4 | 0.03 | 0.04 | 86.78 | 13.15 | 100 | 7F21109_D1_Diff_exp. 2/Probe 3/Fläche 28, Bereich b/Felder/Arbeitsbereich 1/Mehrere Liniendaten 9/Liniendaten 38/EDS-Daten | 150 | 150
128 | S 5 | 0 | 0 | 87.12 | 12.88 | 100 | 7F21109_D1_Diff_exp. 2/Probe 3/Fläche 28, Bereich b/Felder/Arbeitsbereich 1/Mehrere Liniendaten 9/Liniendaten 38/EDS-Daten | 200 | 150
129 | S 6 | 0 | 0.01 | 86.98 | 13.01 | 100 | 7F21109_D1_Diff_exp. 2/Probe 3/Fläche 28, Bereich b/Felder/Arbeitsbereich 1/Mehrere Liniendaten 9/Liniendaten 38/EDS-Daten | 250 | 150
130 | S 7 | 0 | 0.02 | 87.03 | 12.95 | 100 | 7F21109_D1_Diff_exp. 2/Probe 3/Fläche 28, Bereich b/Felder/Arbeitsbereich 1/Mehrere Liniendaten 9/Liniendaten 38/EDS-Daten | 300 | 150
131 | S 8 | 0 | 0 | 87.21 | 12.79 | 100 | 7F21109_D1_Diff_exp. 2/Probe 3/Fläche 28, Bereich b/Felder/Arbeitsbereich 1/Mehrere Liniendaten 9/Liniendaten 38/EDS-Daten | 350 | 150
132 | S 9 | 0.02 | 0 | 87.27 | 12.71 | 100 | 7F21109_D1_Diff_exp. 2/Probe 3/Fläche 28, Bereich b/Felder/Arbeitsbereich 1/Mehrere Liniendaten 9/Liniendaten 38/EDS-Daten | 400 | 150
133 | S 10 | 0.04 | 0.01 | 87.39 | 12.56 | 100 | 7F21109_D1_Diff_exp. 2/Probe 3/Fläche 28, Bereich b/Felder/Arbeitsbereich 1/Mehrere Liniendaten 9/Liniendaten 38/EDS-Daten | 450 | 150
134 | S 11 | 0 | 0 | 87.64 | 12.36 | 100 | 7F21109_D1_Diff_exp. 2/Probe 3/Fläche 28, Bereich b/Felder/Arbeitsbereich 1/Mehrere Liniendaten 9/Liniendaten 38/EDS-Daten | 500 | 150
135 | S 12 | 0 | 0 | 87.97 | 12.03 | 100 | 7F21109_D1_Diff_exp. 2/Probe 3/Fläche 28, Bereich b/Felder/Arbeitsbereich 1/Mehrere Liniendaten 9/Liniendaten 38/EDS-Daten | 550 | 150
136 | S 13 | 0 | 0 | 88.43 | 11.57 | 100 | 7F21109_D1_Diff_exp. 2/Probe 3/Fläche 28, Bereich b/Felder/Arbeitsbereich 1/Mehrere Liniendaten 9/Liniendaten 38/EDS-Daten | 600 | 150
137 | S 14 | 0 | 0.12 | 88.9 | 10.98 | 100 | 7F21109_D1_Diff_exp. 2/Probe 3/Fläche 28, Bereich b/Felder/Arbeitsbereich 1/Mehrere Liniendaten 9/Liniendaten 38/EDS-Daten | 650 | 150
138 | S 15 | 0.02 | 0.48 | 89.27 | 10.23 | 100 | 7F21109_D1_Diff_exp. 2/Probe 3/Fläche 28, Bereich b/Felder/Arbeitsbereich 1/Mehrere Liniendaten 9/Liniendaten 38/EDS-Daten | 700 | 150
139 | S 16 | 0 | 2.55 | 86.28 | 11.17 | 100 | 7F21109_D1_Diff_exp. 2/Probe 3/Fläche 28, Bereich b/Felder/Arbeitsbereich 1/Mehrere Liniendaten 9/Liniendaten 38/EDS-Daten | 750 | 150
140 | S 17 | 0.03 | 2.15 | 88.09 | 9.73 | 100 | 7F21109_D1_Diff_exp. 2/Probe 3/Fläche 28, Bereich b/Felder/Arbeitsbereich 1/Mehrere Liniendaten 9/Liniendaten 38/EDS-Daten | 800 | 150
141 | S 18 | 0 | 2.85 | 87.41 | 9.74 | 100 | 7F21109_D1_Diff_exp. 2/Probe 3/Fläche 28, Bereich b/Felder/Arbeitsbereich 1/Mehrere Liniendaten 9/Liniendaten 38/EDS-Daten | 850 | 150
142 | S 19 | 0 | 3.14 | 87.49 | 9.38 | 100 | 7F21109_D1_Diff_exp. 2/Probe 3/Fläche 28, Bereich b/Felder/Arbeitsbereich 1/Mehrere Liniendaten 9/Liniendaten 38/EDS-Daten | 900 | 150
143 | S 20 | 0 | 4.24 | 86.8 | 8.95 | 100 | 7F21109_D1_Diff_exp. 2/Probe 3/Fläche 28, Bereich b/Felder/Arbeitsbereich 1/Mehrere Liniendaten 9/Liniendaten 38/EDS-Daten | 950 | 150
144 | S 21 | 0 | 4.6 | 87.84 | 7.56 | 100 | 7F21109_D1_Diff_exp. 2/Probe 3/Fläche 28, Bereich b/Felder/Arbeitsbereich 1/Mehrere Liniendaten 9/Liniendaten 38/EDS-Daten | 1000 | 150
145 | S 22 | 0.01 | 5.44 | 88.75 | 5.8 | 100 | 7F21109_D1_Diff_exp. 2/Probe 3/Fläche 28, Bereich b/Felder/Arbeitsbereich 1/Mehrere Liniendaten 9/Liniendaten 38/EDS-Daten | 1050 | 150
146 | S 23 | 0.07 | 19.88 | 77.52 | 2.53 | 100 | 7F21109_D1_Diff_exp. 2/Probe 3/Fläche 28, Bereich b/Felder/Arbeitsbereich 1/Mehrere Liniendaten 9/Liniendaten 38/EDS-Daten | 1100 | 150
147 | S 24 | 0.04 | 20.67 | 79.24 | 0.05 | 100 | 7F21109_D1_Diff_exp. 2/Probe 3/Fläche 28, Bereich b/Felder/Arbeitsbereich 1/Mehrere Liniendaten 9/Liniendaten 38/EDS-Daten | 1150 | 150
148 | S 25 | 0.05 | 20.72 | 79.14 | 0.09 | 100 | 7F21109_D1_Diff_exp. 2/Probe 3/Fläche 28, Bereich b/Felder/Arbeitsbereich 1/Mehrere Liniendaten 9/Liniendaten 38/EDS-Daten | 1200 | 150
149 | S 26 | 0.01 | 20.73 | 79.26 | 0 | 100 | 7F21109_D1_Diff_exp. 2/Probe 3/Fläche 28, Bereich b/Felder/Arbeitsbereich 1/Mehrere Liniendaten 9/Liniendaten 38/EDS-Daten | 1250 | 150
150 | S 27 | 0 | 20.84 | 79.09 | 0.06 | 100 | 7F21109_D1_Diff_exp. 2/Probe 3/Fläche 28, Bereich b/Felder/Arbeitsbereich 1/Mehrere Liniendaten 9/Liniendaten 38/EDS-Daten | 1300 | 150
151 | S 28 | 0.06 | 21.05 | 78.76 | 0.14 | 100 | 7F21109_D1_Diff_exp. 2/Probe 3/Fläche 28, Bereich b/Felder/Arbeitsbereich 1/Mehrere Liniendaten 9/Liniendaten 38/EDS-Daten | 1350 | 150
152 | S 29 | 0.05 | 20.8 | 79.09 | 0.06 | 100 | 7F21109_D1_Diff_exp. 2/Probe 3/Fläche 28, Bereich b/Felder/Arbeitsbereich 1/Mehrere Liniendaten 9/Liniendaten 38/EDS-Daten | 1400 | 150
153 | S 30 | 0 | 20.6 | 79.4 | 0 | 100 | 7F21109_D1_Diff_exp. 2/Probe 3/Fläche 28, Bereich b/Felder/Arbeitsbereich 1/Mehrere Liniendaten 9/Liniendaten 38/EDS-Daten | 1450 | 150
154 | S 31 | 0 | 20.99 | 78.96 | 0.05 | 100 | 7F21109_D1_Diff_exp. 2/Probe 3/Fläche 28, Bereich b/Felder/Arbeitsbereich 1/Mehrere Liniendaten 9/Liniendaten 38/EDS-Daten | 1500 | 150
155 | S 32 | 0.02 | 20.79 | 79.2 | 0 | 100 | 7F21109_D1_Diff_exp. 2/Probe 3/Fläche 28, Bereich b/Felder/Arbeitsbereich 1/Mehrere Liniendaten 9/Liniendaten 38/EDS-Daten | 1550 | 150
156 | S 33 | 0.03 | 20.71 | 79.26 | 0 | 100 | 7F21109_D1_Diff_exp. 2/Probe 3/Fläche 28, Bereich b/Felder/Arbeitsbereich 1/Mehrere Liniendaten 9/Liniendaten 38/EDS-Daten | 1600 | 150
157 | S 34 | 0.03 | 20.43 | 79.54 | 0 | 100 | 7F21109_D1_Diff_exp. 2/Probe 3/Fläche 28, Bereich b/Felder/Arbeitsbereich 1/Mehrere Liniendaten 9/Liniendaten 38/EDS-Daten | 1650 | 150
158 | S 35 | 0.02 | 20.59 | 79.39 | 0 | 100 | 7F21109_D1_Diff_exp. 2/Probe 3/Fläche 28, Bereich b/Felder/Arbeitsbereich 1/Mehrere Liniendaten 9/Liniendaten 38/EDS-Daten | 1700 | 150
159 | S 36 | 0.04 | 20.6 | 79.24 | 0.12 | 100 | 7F21109_D1_Diff_exp. 2/Probe 3/Fläche 28, Bereich b/Felder/Arbeitsbereich 1/Mehrere Liniendaten 9/Liniendaten 38/EDS-Daten | 1750 | 150
160 | S 37 | 0.04 | 20.71 | 79.25 | 0 | 100 | 7F21109_D1_Diff_exp. 2/Probe 3/Fläche 28, Bereich b/Felder/Arbeitsbereich 1/Mehrere Liniendaten 9/Liniendaten 38/EDS-Daten | 1800 | 150
161 | S 38 | 0.07 | 20.55 | 79.38 | 0 | 100 | 7F21109_D1_Diff_exp. 2/Probe 3/Fläche 28, Bereich b/Felder/Arbeitsbereich 1/Mehrere Liniendaten 9/Liniendaten 38/EDS-Daten | 1850 | 150
162 | S 39 | 0.02 | 20.48 | 79.5 | 0 | 100 | 7F21109_D1_Diff_exp. 2/Probe 3/Fläche 28, Bereich b/Felder/Arbeitsbereich 1/Mehrere Liniendaten 9/Liniendaten 38/EDS-Daten | 1900 | 150
163 | S 40 | 0.1 | 20.72 | 79.17 | 0.01 | 100 | 7F21109_D1_Diff_exp. 2/Probe 3/Fläche 28, Bereich b/Felder/Arbeitsbereich 1/Mehrere Liniendaten 9/Liniendaten 38/EDS-Daten | 1950 | 150
164 | S 41 | 0.04 | 20.69 | 79.22 | 0.05 | 100 | 7F21109_D1_Diff_exp. 2/Probe 3/Fläche 28, Bereich b/Felder/Arbeitsbereich 1/Mehrere Liniendaten 9/Liniendaten 38/EDS-Daten | 2000 | 150
165 | S 1 | 0.01 | 0.07 | 88.37 | 11.56 | 100 | 7F21109_D1_Diff_exp. 2/Probe 3/Fläche 28, Bereich b/Felder/Arbeitsbereich 1/Mehrere Liniendaten 9/Liniendaten 37/EDS-Daten | 0 | 200
166 | S 2 | 0 | 0 | 87.03 | 12.97 | 100 | 7F21109_D1_Diff_exp. 2/Probe 3/Fläche 28, Bereich b/Felder/Arbeitsbereich 1/Mehrere Liniendaten 9/Liniendaten 37/EDS-Daten | 50 | 200
167 | S 3 | 0 | 0 | 86.95 | 13.05 | 100 | 7F21109_D1_Diff_exp. 2/Probe 3/Fläche 28, Bereich b/Felder/Arbeitsbereich 1/Mehrere Liniendaten 9/Liniendaten 37/EDS-Daten | 100 | 200
168 | S 4 | 0.08 | 0.05 | 86.96 | 12.92 | 100 | 7F21109_D1_Diff_exp. 2/Probe 3/Fläche 28, Bereich b/Felder/Arbeitsbereich 1/Mehrere Liniendaten 9/Liniendaten 37/EDS-Daten | 150 | 200
169 | S 5 | 0 | 0 | 87.01 | 12.99 | 100 | 7F21109_D1_Diff_exp. 2/Probe 3/Fläche 28, Bereich b/Felder/Arbeitsbereich 1/Mehrere Liniendaten 9/Liniendaten 37/EDS-Daten | 200 | 200
170 | S 6 | 0 | 0.04 | 86.98 | 12.97 | 100 | 7F21109_D1_Diff_exp. 2/Probe 3/Fläche 28, Bereich b/Felder/Arbeitsbereich 1/Mehrere Liniendaten 9/Liniendaten 37/EDS-Daten | 250 | 200
171 | S 7 | 0.03 | 0 | 87.14 | 12.83 | 100 | 7F21109_D1_Diff_exp. 2/Probe 3/Fläche 28, Bereich b/Felder/Arbeitsbereich 1/Mehrere Liniendaten 9/Liniendaten 37/EDS-Daten | 300 | 200
172 | S 8 | 0.02 | 0.02 | 87.18 | 12.78 | 100 | 7F21109_D1_Diff_exp. 2/Probe 3/Fläche 28, Bereich b/Felder/Arbeitsbereich 1/Mehrere Liniendaten 9/Liniendaten 37/EDS-Daten | 350 | 200
173 | S 9 | 0 | 0 | 87.32 | 12.68 | 100 | 7F21109_D1_Diff_exp. 2/Probe 3/Fläche 28, Bereich b/Felder/Arbeitsbereich 1/Mehrere Liniendaten 9/Liniendaten 37/EDS-Daten | 400 | 200
174 | S 10 | 0.04 | 0.04 | 87.46 | 12.47 | 100 | 7F21109_D1_Diff_exp. 2/Probe 3/Fläche 28, Bereich b/Felder/Arbeitsbereich 1/Mehrere Liniendaten 9/Liniendaten 37/EDS-Daten | 450 | 200
175 | S 11 | 0 | 0.02 | 87.76 | 12.22 | 100 | 7F21109_D1_Diff_exp. 2/Probe 3/Fläche 28, Bereich b/Felder/Arbeitsbereich 1/Mehrere Liniendaten 9/Liniendaten 37/EDS-Daten | 500 | 200
176 | S 12 | 0.01 | 0.02 | 87.94 | 12.03 | 100 | 7F21109_D1_Diff_exp. 2/Probe 3/Fläche 28, Bereich b/Felder/Arbeitsbereich 1/Mehrere Liniendaten 9/Liniendaten 37/EDS-Daten | 550 | 200
177 | S 13 | 0 | 0 | 88.63 | 11.37 | 100 | 7F21109_D1_Diff_exp. 2/Probe 3/Fläche 28, Bereich b/Felder/Arbeitsbereich 1/Mehrere Liniendaten 9/Liniendaten 37/EDS-Daten | 600 | 200
178 | S 14 | 0.05 | 0.26 | 88.76 | 10.93 | 100 | 7F21109_D1_Diff_exp. 2/Probe 3/Fläche 28, Bereich b/Felder/Arbeitsbereich 1/Mehrere Liniendaten 9/Liniendaten 37/EDS-Daten | 650 | 200
179 | S 15 | 0 | 1.7 | 87.17 | 11.13 | 100 | 7F21109_D1_Diff_exp. 2/Probe 3/Fläche 28, Bereich b/Felder/Arbeitsbereich 1/Mehrere Liniendaten 9/Liniendaten 37/EDS-Daten | 700 | 200
180 | S 16 | 0 | 2.25 | 86.89 | 10.85 | 100 | 7F21109_D1_Diff_exp. 2/Probe 3/Fläche 28, Bereich b/Felder/Arbeitsbereich 1/Mehrere Liniendaten 9/Liniendaten 37/EDS-Daten | 750 | 200
181 | S 17 | 0 | 2.11 | 87.72 | 10.17 | 100 | 7F21109_D1_Diff_exp. 2/Probe 3/Fläche 28, Bereich b/Felder/Arbeitsbereich 1/Mehrere Liniendaten 9/Liniendaten 37/EDS-Daten | 800 | 200
182 | S 18 | 0 | 3.33 | 86.57 | 10.1 | 100 | 7F21109_D1_Diff_exp. 2/Probe 3/Fläche 28, Bereich b/Felder/Arbeitsbereich 1/Mehrere Liniendaten 9/Liniendaten 37/EDS-Daten | 850 | 200
183 | S 19 | 0 | 3.83 | 86.44 | 9.73 | 100 | 7F21109_D1_Diff_exp. 2/Probe 3/Fläche 28, Bereich b/Felder/Arbeitsbereich 1/Mehrere Liniendaten 9/Liniendaten 37/EDS-Daten | 900 | 200
184 | S 20 | 0.04 | 4.02 | 87.05 | 8.88 | 100 | 7F21109_D1_Diff_exp. 2/Probe 3/Fläche 28, Bereich b/Felder/Arbeitsbereich 1/Mehrere Liniendaten 9/Liniendaten 37/EDS-Daten | 950 | 200
185 | S 21 | 0.01 | 4.56 | 88.03 | 7.4 | 100 | 7F21109_D1_Diff_exp. 2/Probe 3/Fläche 28, Bereich b/Felder/Arbeitsbereich 1/Mehrere Liniendaten 9/Liniendaten 37/EDS-Daten | 1000 | 200
186 | S 22 | 0 | 6.08 | 85.94 | 7.98 | 100 | 7F21109_D1_Diff_exp. 2/Probe 3/Fläche 28, Bereich b/Felder/Arbeitsbereich 1/Mehrere Liniendaten 9/Liniendaten 37/EDS-Daten | 1050 | 200
187 | S 23 | 0.02 | 19.45 | 76.41 | 4.12 | 100 | 7F21109_D1_Diff_exp. 2/Probe 3/Fläche 28, Bereich b/Felder/Arbeitsbereich 1/Mehrere Liniendaten 9/Liniendaten 37/EDS-Daten | 1100 | 200
188 | S 24 | 0 | 20.59 | 79.41 | 0 | 100 | 7F21109_D1_Diff_exp. 2/Probe 3/Fläche 28, Bereich b/Felder/Arbeitsbereich 1/Mehrere Liniendaten 9/Liniendaten 37/EDS-Daten | 1150 | 200
189 | S 25 | 0.06 | 20.4 | 79.46 | 0.08 | 100 | 7F21109_D1_Diff_exp. 2/Probe 3/Fläche 28, Bereich b/Felder/Arbeitsbereich 1/Mehrere Liniendaten 9/Liniendaten 37/EDS-Daten | 1200 | 200
190 | S 26 | 0.02 | 20.56 | 79.42 | 0 | 100 | 7F21109_D1_Diff_exp. 2/Probe 3/Fläche 28, Bereich b/Felder/Arbeitsbereich 1/Mehrere Liniendaten 9/Liniendaten 37/EDS-Daten | 1250 | 200
191 | S 27 | 0 | 20.43 | 79.47 | 0.11 | 100 | 7F21109_D1_Diff_exp. 2/Probe 3/Fläche 28, Bereich b/Felder/Arbeitsbereich 1/Mehrere Liniendaten 9/Liniendaten 37/EDS-Daten | 1300 | 200
192 | S 28 | 0.07 | 20.3 | 79.48 | 0.15 | 100 | 7F21109_D1_Diff_exp. 2/Probe 3/Fläche 28, Bereich b/Felder/Arbeitsbereich 1/Mehrere Liniendaten 9/Liniendaten 37/EDS-Daten | 1350 | 200
193 | S 29 | 0.06 | 20.3 | 79.62 | 0.02 | 100 | 7F21109_D1_Diff_exp. 2/Probe 3/Fläche 28, Bereich b/Felder/Arbeitsbereich 1/Mehrere Liniendaten 9/Liniendaten 37/EDS-Daten | 1400 | 200
194 | S 30 | 0 | 20.33 | 79.58 | 0.09 | 100 | 7F21109_D1_Diff_exp. 2/Probe 3/Fläche 28, Bereich b/Felder/Arbeitsbereich 1/Mehrere Liniendaten 9/Liniendaten 37/EDS-Daten | 1450 | 200
195 | S 31 | 0.01 | 20.06 | 79.84 | 0.09 | 100 | 7F21109_D1_Diff_exp. 2/Probe 3/Fläche 28, Bereich b/Felder/Arbeitsbereich 1/Mehrere Liniendaten 9/Liniendaten 37/EDS-Daten | 1500 | 200
196 | S 32 | 0.05 | 20.35 | 79.6 | 0 | 100 | 7F21109_D1_Diff_exp. 2/Probe 3/Fläche 28, Bereich b/Felder/Arbeitsbereich 1/Mehrere Liniendaten 9/Liniendaten 37/EDS-Daten | 1550 | 200
197 | S 33 | 0.06 | 20.17 | 79.73 | 0.04 | 100 | 7F21109_D1_Diff_exp. 2/Probe 3/Fläche 28, Bereich b/Felder/Arbeitsbereich 1/Mehrere Liniendaten 9/Liniendaten 37/EDS-Daten | 1600 | 200
198 | S 34 | 0.04 | 21.13 | 78.83 | 0 | 100 | 7F21109_D1_Diff_exp. 2/Probe 3/Fläche 28, Bereich b/Felder/Arbeitsbereich 1/Mehrere Liniendaten 9/Liniendaten 37/EDS-Daten | 1650 | 200
199 | S 35 | 0 | 20.95 | 79.01 | 0.03 | 100 | 7F21109_D1_Diff_exp. 2/Probe 3/Fläche 28, Bereich b/Felder/Arbeitsbereich 1/Mehrere Liniendaten 9/Liniendaten 37/EDS-Daten | 1700 | 200
200 | S 36 | 0 | 21.22 | 78.78 | 0 | 100 | 7F21109_D1_Diff_exp. 2/Probe 3/Fläche 28, Bereich b/Felder/Arbeitsbereich 1/Mehrere Liniendaten 9/Liniendaten 37/EDS-Daten | 1750 | 200
201 | S 37 | 0 | 20.68 | 79.17 | 0.14 | 100 | 7F21109_D1_Diff_exp. 2/Probe 3/Fläche 28, Bereich b/Felder/Arbeitsbereich 1/Mehrere Liniendaten 9/Liniendaten 37/EDS-Daten | 1800 | 200
202 | S 38 | 0.05 | 20.53 | 79.42 | 0 | 100 | 7F21109_D1_Diff_exp. 2/Probe 3/Fläche 28, Bereich b/Felder/Arbeitsbereich 1/Mehrere Liniendaten 9/Liniendaten 37/EDS-Daten | 1850 | 200
203 | S 39 | 0.04 | 20.72 | 79.19 | 0.05 | 100 | 7F21109_D1_Diff_exp. 2/Probe 3/Fläche 28, Bereich b/Felder/Arbeitsbereich 1/Mehrere Liniendaten 9/Liniendaten 37/EDS-Daten | 1900 | 200
204 | S 40 | 0.02 | 20.34 | 79.56 | 0.08 | 100 | 7F21109_D1_Diff_exp. 2/Probe 3/Fläche 28, Bereich b/Felder/Arbeitsbereich 1/Mehrere Liniendaten 9/Liniendaten 37/EDS-Daten | 1950 | 200
205 | S 41 | 0.1 | 20.39 | 79.42 | 0.08 | 100 | 7F21109_D1_Diff_exp. 2/Probe 3/Fläche 28, Bereich b/Felder/Arbeitsbereich 1/Mehrere Liniendaten 9/Liniendaten 37/EDS-Daten | 2000 | 200