## Sheet1
Versuchsbezeichnung | Härteprüfung nach Vickers
Norm | DIN EN ISO 6507-1:2018
Versuchs-Datum | 09.01.2023
Antrag | H0037
Projekt | VH5204
Bearbeiter | NN
Probenbezeichnung | I9
Werkstoff | CuZn23Si2.5
Probe Vorbereitung | NN
Probe Dimension | 3.14*9*9*15 | mm3
Prüfmaschine | KB 30 SR FA Basic
Prüftemperatur | 22 | °C
Prüfkraft F | 49.03 | N
Einwirkdauer der Prüfkraft | 14 | s
Eindringkörper | 3424
Eindringkörper Material | Diamant
Eindringwinkel | 136
CRM Härtevergleichsplatte Nr. | 8890101.0620
CRM Härte Hc/XCRM | 213 | HV 5
CRM Gemessener Diagonaldurchschnitt | 208.05 | µm
CRM gemessene Härte Durchschnitt | 214.2 | HV 5
CRM gemessene Härte sH | 1.471 | HV 5
CRM Konstante UCRM | 2.4 | HV 5
CRM Anzahl der Härteeindrücke | 5
CRM Konstante t | 1.14
CRM Konstante Sigma ms | 0.00026 | mm
rrel | 0.92 | %
Abstand zwischen den Eindrücken | im Standardbereich | mm
Abstand zwischen den Eindrücken und Rand | im Standardbereich | mm
Durchschnittlicher Durchmesser der Vertiefung | 283.45 | µm
durchschnittliche Brinellhärte | 115.5 | HV 5
Standardabweichung Brinellhärte | 1.118 | HV 5
Berechnung der Unsicherheit- Härtemesswerte für das Protokoll 1
Standardunsicherheit aufgrund des Mangels an Wiederholpräzision uH | 1.677 | HV 5
Standardunsicherheit aufgrund der Auflösung der Anzeige für den Härtewert ums | -0.061 | HV 5
Messunsicherheit aufgrund der Standardunsicherheit der systematischen uHTM | 2.524 | HV 5
Bestimmung der erweiterten Unsicherheit UM1 | 6.063 | HV 5
Vickers-Härte-Bias | 0.563 | HV 5
Bestimmung der Unsicherheit Härtemesswerte – Methode M1 nach DIN | 6.6 | HV 5
Ergebnis | 116 ± 7 | HV 5
[Daten]
Probennummer | d1 | d2 | d | HV | Bemerkung
| µm | µm | µm | HV 5
I9-1 | 287.92 | 284.38 | 286.15 | 113.3
I9-2 | 283.77 | 282.75 | 283.26 | 115.6
I9-3 | 282.22 | 285.05 | 283.64 | 115.3
I9-4 | 283.81 | 281.26 | 282.54 | 116.2
I9-5 | 284.32 | 281.1758 | 282.75 | 116
I9-6 | 283.29 | 281.43 | 282.36 | 116.3