## Sheet1
Versuchsbezeichnung | Härteprüfung nach Brinell
Norm | DIN EN ISO 6506-1:2015
Versuchs-Datum | 09.01.2023
Antrag | H0037
Projekt | VH5204
Bearbeiter | NN
Probenbezeichnung | H2
Werkstoff | CuSn8Ni2
Probe Vorbereitung | NN
Probe Dimension | 3.14*9*9*15 | mm3
Prüfmaschine | EMCOTEST M4C 025 G3
Prüftemperatur | 22 | °C
Prüfkraft F | 612.916 | N
Einwirkdauer der Prüfkraft | 14 | s
Eindringkörper | B3688
Eindringkörper Material | Wolframkarbid-Verbundwerkstoff
Kugeldurchmesser | 2.5 | mm
CRM Härtevergleichsplatte Nr. | 15.808.010.607
CRM Härte Hc/XCRM | 142 | HBW 2,5/62,5
CRM gemessene Härte Durchschnitt | 142 | HBW 2,5/62,5
CRM gemessene Härte sH | 1.63 | HBW 2,5/62,5
CRM Konstante UCRM | 2 | HBW 2,5/62,5
CRM Anzahl der Härteeindrücke | 5
CRM Konstante t | 1.14
CRM Konstante Sigma ms | 0.00155 | mm
rrel | 1.57 | %
Erel | 0.01 | %
zulässige rrel nach DIN EN ISO 6506-2 | 3 | %
zulässige Erel nach DIN EN ISO 6506-2 | 3 | %
Abstand zwischen den Eindrücken | im Standardbereich | mm
Abstand zwischen den Eindrücken und Rand | im Standardbereich | mm
Durchschnittlicher Durchmesser der Vertiefung | 0.8889 | mm
durchschnittliche Brinellhärte | 97.64 | HBW 2,5/62,5
Standardabweichung Brinellhärte | 5.44 | HBW 2,5/62,5
Berechnung der Unsicherheit- Härtemesswerte für das Protokoll 1
Unsicherheit der Härte des CRM (Härtevergleichsplatte) [uCRM] | 1 | HBW 2,5/62,5
Unsicherheit der Härteprüfmaschine bei der Messung des CRM [uH] | 1.858 | HBW 2,5/62,5
Unsicherheit aufgrund der Auflösung des Messsystems zur Bestimmung des Eindruckdurchmessers [ums] | 0.102 | HBW 2,5/62,5
Erweiterte Unsicherheit | 4.26 | HBW 2,5/62,5
Bestimmung der Unsicherheit Härtemesswerte – Methode M1 nach DIN | 6.5 | HBW 2,5/62,5
Ergebnis | 98± 7 | HBW 2,5/62,5
[Daten]
Probennummer | d1 | d2 | d | HBW | Bemerkung
| mm | mm | mm | HBW 2,5/62,5
H2-1 | 0.86471 | 0.84611 | 0.85541 | 105.4997
H2-2 | 0.86626 | 0.86781 | 0.86703 | 102.5999
H2-3 | 0.92205 | 0.90345 | 0.91275 | 92.2471
H2-4 | 0.9081 | 0.86936 | 0.88873 | 97.4878
H2-5 | 0.905 | 0.9205 | 0.91275 | 92.2471
H2-6 | 0.8957 | 0.89725 | 0.89648 | 95.7512