## Sheet1
Versuchsbezeichnung | Härteprüfung nach Vickers
Norm | DIN EN ISO 6507-1:2018
Versuchs-Datum | 09.01.2023
Antrag | H0037
Projekt | VH5204
Bearbeiter | NN
Probenbezeichnung | G10
Werkstoff | CuNi6Sn4
Probe Vorbereitung | NN
Probe Dimension | 3.14*9*9*15 | mm3
Prüfmaschine | KB 30 SR FA Basic
Prüftemperatur | 22 | °C
Prüfkraft F | 49.03 | N
Einwirkdauer der Prüfkraft | 14 | s
Eindringkörper | 3424
Eindringkörper Material | Diamant
Eindringwinkel | 136
CRM Härtevergleichsplatte Nr. | 8890101.0620
CRM Härte Hc/XCRM | 213 | HV 5
CRM Gemessener Diagonaldurchschnitt | 208.05 | µm
CRM gemessene Härte Durchschnitt | 214.2 | HV 5
CRM gemessene Härte sH | 1.471 | HV 5
CRM Konstante UCRM | 2.4 | HV 5
CRM Anzahl der Härteeindrücke | 5
CRM Konstante t | 1.14
CRM Konstante Sigma ms | 0.00026 | mm
rrel | 0.92 | %
Abstand zwischen den Eindrücken | im Standardbereich | mm
Abstand zwischen den Eindrücken und Rand | im Standardbereich | mm
Durchschnittlicher Durchmesser der Vertiefung | 284.34 | µm
durchschnittliche Brinellhärte | 115.1 | HV 5
Standardabweichung Brinellhärte | 7.88 | HV 5
Berechnung der Unsicherheit- Härtemesswerte für das Protokoll 1
Standardunsicherheit aufgrund des Mangels an Wiederholpräzision uH | 1.677 | HV 5
Standardunsicherheit aufgrund der Auflösung der Anzeige für den Härtewert ums | -0.061 | HV 5
Messunsicherheit aufgrund der Standardunsicherheit der systematischen uHTM | 2.524 | HV 5
Bestimmung der erweiterten Unsicherheit UM1 | 6.063 | HV 5
Vickers-Härte-Bias | 0.563 | HV 5
Bestimmung der Unsicherheit Härtemesswerte – Methode M1 nach DIN | 6.6 | HV 5
Ergebnis | 115 ± 7 | HV 5
[Daten]
Probennummer | d1 | d2 | d | HV | Bemerkung
| µm | µm | µm | HV 5
G10-1 | 280.92 | 277.86 | 279.39 | 118.8
G10-2 | 282.4 | 282.71 | 282.56 | 116.2
G10-3 | 267.52 | 270.94 | 269.23 | 127.9
G10-4 | 299.02 | 295.19 | 297.11 | 105.1
G10-5 | 289.2 | 289.62 | 289.41 | 110.7
G10-6 | 289.71 | 286.9 | 288.31 | 111.6