## Sheet1
Versuchsbezeichnung | Härteprüfung nach Brinell
Norm | DIN EN ISO 6506-1:2015
Versuchs-Datum | 21.04.2022
Antrag | H0030
Projekt | VH5204
Bearbeiter | NN
Probenbezeichnung | B
Werkstoff | CuZn21Si3P
Probe Vorbereitung | NN
Probe Dimension | 8*8*8 | mm3
Prüfmaschine | EMCOTEST M4C 025 G3
Prüftemperatur | 22.7 | °C
Prüfkraft F | 612.916 | N
Einwirkdauer der Prüfkraft | 14 | s
Eindringkörper | B3688
Eindringkörper Material | Wolframkarbid-Verbundwerkstoff
Kugeldurchmesser | 2.5 | mm
CRM Härtevergleichsplatte Nr. | 15.808.010.607
CRM Härte Hc/XCRM | 142 | HBW 2,5/62,5
CRM gemessene Härte Durchschnitt | 141.4 | HBW 2,5/62,5
CRM gemessene Härte sH | 0.55 | HBW 2,5/62,5
CRM Konstante UCRM | 1.99 | HBW 2,5/62,5
CRM Anzahl der Härteeindrücke | 5
CRM Konstante t | 1.14
CRM Konstante Sigma ms | 0.00155 | mm
rrel | 0.52 | %
Erel | -0.43 | %
zulässige rrel nach DIN EN ISO 6506-2 | 3 | %
zulässige Erel nach DIN EN ISO 6506-2 | 3 | %
Abstand zwischen den Eindrücken | im Standardbereich | mm
Abstand zwischen den Eindrücken und Rand | im Standardbereich | mm
Durchschnittlicher Durchmesser der Vertiefung | 0.64828 | mm
durchschnittliche Brinellhärte | 186.4511 | HBW 2,5/62,5
Standardabweichung Brinellhärte | 9.3398 | HBW 2,5/62,5
Berechnung der Unsicherheit- Härtemesswerte für das Protokoll 1
Unsicherheit der Härte des CRM (Härtevergleichsplatte) [uCRM] | 0.995 | HBW 2,5/62,5
Unsicherheit der Härteprüfmaschine bei der Messung des CRM [uH] | 0.63 | HBW 2,5/62,5
Unsicherheit aufgrund der Auflösung des Messsystems zur Bestimmung des Eindruckdurchmessers [ums] | 0.26194 | HBW 2,5/62,5
Erweiterte Unsicherheit | 4.26 | HBW 2,5/62,5
Bestimmung der Unsicherheit Härtemesswerte – Methode M1 nach DIN | 5.5 | HBW 2,5/62,5
Ergebnis | 187 ± 6 | HBW 2,5/62,5
[Daten]
Probennummer | d1 | d2 | d | HBW | Bemerkung
| mm | mm | mm | HBW 2,5/62,5
B-1 | 0.64311 | 0.65551 | 0.64931 | 185.5625
B-2 | 0.64776 | 0.62351 | 0.63563 | 193.776
B-3 | 0.68185 | 0.671 | 0.67643 | 170.7244
B-4 | 0.62606 | 0.64931 | 0.63768 | 192.511
B-5 | 0.64778 | 0.63691 | 0.64234 | 189.6815