## Sheet1
ID | Spektrumname | Mn [wt%] | Ni [wt%] | Cu [wt%] | Sn [wt%] | Gesamt [wt%] | Projektpfad | x [µm] | y [µm]
1 | S 1 | 0.03 | 20.73 | 79.24 | 0 | 100 | 7F21112-Auslagerung export/Probe 1/Fläche 3/Felder/Arbeitsbereich 1/Mehrere Liniendaten 3/Liniendaten 15/EDS-Daten | 0 | 0
2 | S 2 | 0.01 | 20.34 | 79.64 | 0 | 100 | 7F21112-Auslagerung export/Probe 1/Fläche 3/Felder/Arbeitsbereich 1/Mehrere Liniendaten 3/Liniendaten 15/EDS-Daten | 50 | 0
3 | S 3 | 0.12 | 21.08 | 78.8 | 0 | 100 | 7F21112-Auslagerung export/Probe 1/Fläche 3/Felder/Arbeitsbereich 1/Mehrere Liniendaten 3/Liniendaten 15/EDS-Daten | 100 | 0
4 | S 4 | 0.05 | 20.33 | 79.61 | 0.01 | 100 | 7F21112-Auslagerung export/Probe 1/Fläche 3/Felder/Arbeitsbereich 1/Mehrere Liniendaten 3/Liniendaten 15/EDS-Daten | 150 | 0
5 | S 5 | 0.01 | 21.41 | 78.59 | 0 | 100 | 7F21112-Auslagerung export/Probe 1/Fläche 3/Felder/Arbeitsbereich 1/Mehrere Liniendaten 3/Liniendaten 15/EDS-Daten | 200 | 0
6 | S 6 | 0 | 20.38 | 79.57 | 0.05 | 100 | 7F21112-Auslagerung export/Probe 1/Fläche 3/Felder/Arbeitsbereich 1/Mehrere Liniendaten 3/Liniendaten 15/EDS-Daten | 250 | 0
7 | S 7 | 0.01 | 20.85 | 79.09 | 0.05 | 100 | 7F21112-Auslagerung export/Probe 1/Fläche 3/Felder/Arbeitsbereich 1/Mehrere Liniendaten 3/Liniendaten 15/EDS-Daten | 300 | 0
8 | S 8 | 0.07 | 21.35 | 78.55 | 0.03 | 100 | 7F21112-Auslagerung export/Probe 1/Fläche 3/Felder/Arbeitsbereich 1/Mehrere Liniendaten 3/Liniendaten 15/EDS-Daten | 350 | 0
9 | S 9 | 0 | 20.95 | 78.95 | 0.1 | 100 | 7F21112-Auslagerung export/Probe 1/Fläche 3/Felder/Arbeitsbereich 1/Mehrere Liniendaten 3/Liniendaten 15/EDS-Daten | 400 | 0
10 | S 10 | 0.09 | 20.8 | 79.12 | 0 | 100 | 7F21112-Auslagerung export/Probe 1/Fläche 3/Felder/Arbeitsbereich 1/Mehrere Liniendaten 3/Liniendaten 15/EDS-Daten | 450 | 0
11 | S 11 | 0.04 | 20.7 | 79.26 | 0 | 100 | 7F21112-Auslagerung export/Probe 1/Fläche 3/Felder/Arbeitsbereich 1/Mehrere Liniendaten 3/Liniendaten 15/EDS-Daten | 500 | 0
12 | S 12 | 0.03 | 21.65 | 78.32 | 0 | 100 | 7F21112-Auslagerung export/Probe 1/Fläche 3/Felder/Arbeitsbereich 1/Mehrere Liniendaten 3/Liniendaten 15/EDS-Daten | 550 | 0
13 | S 13 | 0.04 | 20.85 | 79.11 | 0.01 | 100 | 7F21112-Auslagerung export/Probe 1/Fläche 3/Felder/Arbeitsbereich 1/Mehrere Liniendaten 3/Liniendaten 15/EDS-Daten | 600 | 0
14 | S 14 | 0.01 | 20.59 | 79.37 | 0.03 | 100 | 7F21112-Auslagerung export/Probe 1/Fläche 3/Felder/Arbeitsbereich 1/Mehrere Liniendaten 3/Liniendaten 15/EDS-Daten | 650 | 0
15 | S 15 | 0.03 | 20.86 | 79.08 | 0.03 | 100 | 7F21112-Auslagerung export/Probe 1/Fläche 3/Felder/Arbeitsbereich 1/Mehrere Liniendaten 3/Liniendaten 15/EDS-Daten | 700 | 0
16 | S 16 | 0.01 | 21.27 | 78.69 | 0.04 | 100 | 7F21112-Auslagerung export/Probe 1/Fläche 3/Felder/Arbeitsbereich 1/Mehrere Liniendaten 3/Liniendaten 15/EDS-Daten | 750 | 0
17 | S 17 | 0.05 | 21.13 | 78.82 | 0 | 100 | 7F21112-Auslagerung export/Probe 1/Fläche 3/Felder/Arbeitsbereich 1/Mehrere Liniendaten 3/Liniendaten 15/EDS-Daten | 800 | 0
18 | S 18 | 0 | 20.6 | 79.4 | 0 | 100 | 7F21112-Auslagerung export/Probe 1/Fläche 3/Felder/Arbeitsbereich 1/Mehrere Liniendaten 3/Liniendaten 15/EDS-Daten | 850 | 0
19 | S 19 | 0.02 | 20.05 | 79.9 | 0.03 | 100 | 7F21112-Auslagerung export/Probe 1/Fläche 3/Felder/Arbeitsbereich 1/Mehrere Liniendaten 3/Liniendaten 15/EDS-Daten | 900 | 0
20 | S 20 | 0 | 19.96 | 77.08 | 2.96 | 100 | 7F21112-Auslagerung export/Probe 1/Fläche 3/Felder/Arbeitsbereich 1/Mehrere Liniendaten 3/Liniendaten 15/EDS-Daten | 950 | 0
21 | S 21 | 0 | 6.75 | 89.21 | 4.04 | 100 | 7F21112-Auslagerung export/Probe 1/Fläche 3/Felder/Arbeitsbereich 1/Mehrere Liniendaten 3/Liniendaten 15/EDS-Daten | 1000 | 0
22 | S 22 | 0 | 4.71 | 90.02 | 5.27 | 100 | 7F21112-Auslagerung export/Probe 1/Fläche 3/Felder/Arbeitsbereich 1/Mehrere Liniendaten 3/Liniendaten 15/EDS-Daten | 1050 | 0
23 | S 23 | 0.01 | 0.42 | 95.48 | 4.09 | 100 | 7F21112-Auslagerung export/Probe 1/Fläche 3/Felder/Arbeitsbereich 1/Mehrere Liniendaten 3/Liniendaten 15/EDS-Daten | 1100 | 0
24 | S 24 | 0.03 | 0.02 | 94.8 | 5.15 | 100 | 7F21112-Auslagerung export/Probe 1/Fläche 3/Felder/Arbeitsbereich 1/Mehrere Liniendaten 3/Liniendaten 15/EDS-Daten | 1150 | 0
25 | S 25 | 0 | 0.03 | 94.35 | 5.62 | 100 | 7F21112-Auslagerung export/Probe 1/Fläche 3/Felder/Arbeitsbereich 1/Mehrere Liniendaten 3/Liniendaten 15/EDS-Daten | 1200 | 0
26 | S 26 | 0.02 | 0 | 94.1 | 5.87 | 100 | 7F21112-Auslagerung export/Probe 1/Fläche 3/Felder/Arbeitsbereich 1/Mehrere Liniendaten 3/Liniendaten 15/EDS-Daten | 1250 | 0
27 | S 27 | 0 | 0 | 93.6 | 6.4 | 100 | 7F21112-Auslagerung export/Probe 1/Fläche 3/Felder/Arbeitsbereich 1/Mehrere Liniendaten 3/Liniendaten 15/EDS-Daten | 1300 | 0
28 | S 28 | 0 | 0 | 93.51 | 6.49 | 100 | 7F21112-Auslagerung export/Probe 1/Fläche 3/Felder/Arbeitsbereich 1/Mehrere Liniendaten 3/Liniendaten 15/EDS-Daten | 1350 | 0
29 | S 29 | 0 | 0 | 93.51 | 6.49 | 100 | 7F21112-Auslagerung export/Probe 1/Fläche 3/Felder/Arbeitsbereich 1/Mehrere Liniendaten 3/Liniendaten 15/EDS-Daten | 1400 | 0
30 | S 30 | 0.01 | 0 | 93.47 | 6.51 | 100 | 7F21112-Auslagerung export/Probe 1/Fläche 3/Felder/Arbeitsbereich 1/Mehrere Liniendaten 3/Liniendaten 15/EDS-Daten | 1450 | 0
31 | S 31 | 0 | 0 | 93.39 | 6.61 | 100 | 7F21112-Auslagerung export/Probe 1/Fläche 3/Felder/Arbeitsbereich 1/Mehrere Liniendaten 3/Liniendaten 15/EDS-Daten | 1500 | 0
32 | S 32 | 0 | 0.08 | 93.69 | 6.24 | 100 | 7F21112-Auslagerung export/Probe 1/Fläche 3/Felder/Arbeitsbereich 1/Mehrere Liniendaten 3/Liniendaten 15/EDS-Daten | 1550 | 0
33 | S 33 | 0 | 0.03 | 93.54 | 6.44 | 100 | 7F21112-Auslagerung export/Probe 1/Fläche 3/Felder/Arbeitsbereich 1/Mehrere Liniendaten 3/Liniendaten 15/EDS-Daten | 1600 | 0
34 | S 34 | 0 | 0.04 | 93.44 | 6.53 | 100 | 7F21112-Auslagerung export/Probe 1/Fläche 3/Felder/Arbeitsbereich 1/Mehrere Liniendaten 3/Liniendaten 15/EDS-Daten | 1650 | 0
35 | S 35 | 0.04 | 0 | 93.73 | 6.23 | 100 | 7F21112-Auslagerung export/Probe 1/Fläche 3/Felder/Arbeitsbereich 1/Mehrere Liniendaten 3/Liniendaten 15/EDS-Daten | 1700 | 0
36 | S 36 | 0.02 | 0 | 93.55 | 6.44 | 100 | 7F21112-Auslagerung export/Probe 1/Fläche 3/Felder/Arbeitsbereich 1/Mehrere Liniendaten 3/Liniendaten 15/EDS-Daten | 1750 | 0
37 | S 37 | 0 | 0 | 93.59 | 6.41 | 100 | 7F21112-Auslagerung export/Probe 1/Fläche 3/Felder/Arbeitsbereich 1/Mehrere Liniendaten 3/Liniendaten 15/EDS-Daten | 1800 | 0
38 | S 38 | 0 | 0 | 93.59 | 6.41 | 100 | 7F21112-Auslagerung export/Probe 1/Fläche 3/Felder/Arbeitsbereich 1/Mehrere Liniendaten 3/Liniendaten 15/EDS-Daten | 1850 | 0
39 | S 39 | 0 | 0 | 93.68 | 6.32 | 100 | 7F21112-Auslagerung export/Probe 1/Fläche 3/Felder/Arbeitsbereich 1/Mehrere Liniendaten 3/Liniendaten 15/EDS-Daten | 1900 | 0
40 | S 40 | 0.03 | 0.04 | 93.68 | 6.24 | 100 | 7F21112-Auslagerung export/Probe 1/Fläche 3/Felder/Arbeitsbereich 1/Mehrere Liniendaten 3/Liniendaten 15/EDS-Daten | 1950 | 0
41 | S 41 | 0 | 0 | 93.59 | 6.4 | 100 | 7F21112-Auslagerung export/Probe 1/Fläche 3/Felder/Arbeitsbereich 1/Mehrere Liniendaten 3/Liniendaten 15/EDS-Daten | 2000 | 0
42 | S 1 | 0.02 | 20.91 | 78.91 | 0.16 | 100 | 7F21112-Auslagerung export/Probe 1/Fläche 3/Felder/Arbeitsbereich 1/Mehrere Liniendaten 3/Liniendaten 14/EDS-Daten | 0 | 50
43 | S 2 | 0.08 | 20.59 | 79.27 | 0.06 | 100 | 7F21112-Auslagerung export/Probe 1/Fläche 3/Felder/Arbeitsbereich 1/Mehrere Liniendaten 3/Liniendaten 14/EDS-Daten | 50 | 50
44 | S 3 | 0 | 21.21 | 78.75 | 0.04 | 100 | 7F21112-Auslagerung export/Probe 1/Fläche 3/Felder/Arbeitsbereich 1/Mehrere Liniendaten 3/Liniendaten 14/EDS-Daten | 100 | 50
45 | S 4 | 0.02 | 20.42 | 79.51 | 0.05 | 100 | 7F21112-Auslagerung export/Probe 1/Fläche 3/Felder/Arbeitsbereich 1/Mehrere Liniendaten 3/Liniendaten 14/EDS-Daten | 150 | 50
46 | S 5 | 0.04 | 20.88 | 79.08 | 0 | 100 | 7F21112-Auslagerung export/Probe 1/Fläche 3/Felder/Arbeitsbereich 1/Mehrere Liniendaten 3/Liniendaten 14/EDS-Daten | 200 | 50
47 | S 6 | 0 | 20.88 | 79.07 | 0.04 | 100 | 7F21112-Auslagerung export/Probe 1/Fläche 3/Felder/Arbeitsbereich 1/Mehrere Liniendaten 3/Liniendaten 14/EDS-Daten | 250 | 50
48 | S 7 | 0.04 | 20.37 | 79.59 | 0 | 100 | 7F21112-Auslagerung export/Probe 1/Fläche 3/Felder/Arbeitsbereich 1/Mehrere Liniendaten 3/Liniendaten 14/EDS-Daten | 300 | 50
49 | S 8 | 0 | 20.71 | 79.29 | 0 | 100 | 7F21112-Auslagerung export/Probe 1/Fläche 3/Felder/Arbeitsbereich 1/Mehrere Liniendaten 3/Liniendaten 14/EDS-Daten | 350 | 50
50 | S 9 | 0.06 | 20.16 | 79.78 | 0 | 100 | 7F21112-Auslagerung export/Probe 1/Fläche 3/Felder/Arbeitsbereich 1/Mehrere Liniendaten 3/Liniendaten 14/EDS-Daten | 400 | 50
51 | S 10 | 0 | 21.24 | 78.72 | 0.04 | 100 | 7F21112-Auslagerung export/Probe 1/Fläche 3/Felder/Arbeitsbereich 1/Mehrere Liniendaten 3/Liniendaten 14/EDS-Daten | 450 | 50
52 | S 11 | 0.01 | 21.09 | 78.91 | 0 | 100 | 7F21112-Auslagerung export/Probe 1/Fläche 3/Felder/Arbeitsbereich 1/Mehrere Liniendaten 3/Liniendaten 14/EDS-Daten | 500 | 50
53 | S 12 | 0.02 | 20.49 | 79.41 | 0.08 | 100 | 7F21112-Auslagerung export/Probe 1/Fläche 3/Felder/Arbeitsbereich 1/Mehrere Liniendaten 3/Liniendaten 14/EDS-Daten | 550 | 50
54 | S 13 | 0.03 | 21.19 | 78.78 | 0 | 100 | 7F21112-Auslagerung export/Probe 1/Fläche 3/Felder/Arbeitsbereich 1/Mehrere Liniendaten 3/Liniendaten 14/EDS-Daten | 600 | 50
55 | S 14 | 0.02 | 20.69 | 79.29 | 0 | 100 | 7F21112-Auslagerung export/Probe 1/Fläche 3/Felder/Arbeitsbereich 1/Mehrere Liniendaten 3/Liniendaten 14/EDS-Daten | 650 | 50
56 | S 15 | 0 | 20.79 | 79.17 | 0.04 | 100 | 7F21112-Auslagerung export/Probe 1/Fläche 3/Felder/Arbeitsbereich 1/Mehrere Liniendaten 3/Liniendaten 14/EDS-Daten | 700 | 50
57 | S 16 | 0 | 20.85 | 79.15 | 0 | 100 | 7F21112-Auslagerung export/Probe 1/Fläche 3/Felder/Arbeitsbereich 1/Mehrere Liniendaten 3/Liniendaten 14/EDS-Daten | 750 | 50
58 | S 17 | 0.02 | 20.64 | 79.33 | 0 | 100 | 7F21112-Auslagerung export/Probe 1/Fläche 3/Felder/Arbeitsbereich 1/Mehrere Liniendaten 3/Liniendaten 14/EDS-Daten | 800 | 50
59 | S 18 | 0.01 | 20.92 | 79.07 | 0 | 100 | 7F21112-Auslagerung export/Probe 1/Fläche 3/Felder/Arbeitsbereich 1/Mehrere Liniendaten 3/Liniendaten 14/EDS-Daten | 850 | 50
60 | S 19 | 0.08 | 20.64 | 79.25 | 0.04 | 100 | 7F21112-Auslagerung export/Probe 1/Fläche 3/Felder/Arbeitsbereich 1/Mehrere Liniendaten 3/Liniendaten 14/EDS-Daten | 900 | 50
61 | S 20 | 0.06 | 20.08 | 76.61 | 3.25 | 100 | 7F21112-Auslagerung export/Probe 1/Fläche 3/Felder/Arbeitsbereich 1/Mehrere Liniendaten 3/Liniendaten 14/EDS-Daten | 950 | 50
62 | S 21 | 0 | 6.51 | 89.15 | 4.33 | 100 | 7F21112-Auslagerung export/Probe 1/Fläche 3/Felder/Arbeitsbereich 1/Mehrere Liniendaten 3/Liniendaten 14/EDS-Daten | 1000 | 50
63 | S 22 | 0 | 2.7 | 93.6 | 3.71 | 100 | 7F21112-Auslagerung export/Probe 1/Fläche 3/Felder/Arbeitsbereich 1/Mehrere Liniendaten 3/Liniendaten 14/EDS-Daten | 1050 | 50
64 | S 23 | 0 | 0.34 | 95.54 | 4.12 | 100 | 7F21112-Auslagerung export/Probe 1/Fläche 3/Felder/Arbeitsbereich 1/Mehrere Liniendaten 3/Liniendaten 14/EDS-Daten | 1100 | 50
65 | S 24 | 0.09 | 0.13 | 94.95 | 4.83 | 100 | 7F21112-Auslagerung export/Probe 1/Fläche 3/Felder/Arbeitsbereich 1/Mehrere Liniendaten 3/Liniendaten 14/EDS-Daten | 1150 | 50
66 | S 25 | 0 | 0 | 94.32 | 5.68 | 100 | 7F21112-Auslagerung export/Probe 1/Fläche 3/Felder/Arbeitsbereich 1/Mehrere Liniendaten 3/Liniendaten 14/EDS-Daten | 1200 | 50
67 | S 26 | 0.05 | 0 | 93.73 | 6.23 | 100 | 7F21112-Auslagerung export/Probe 1/Fläche 3/Felder/Arbeitsbereich 1/Mehrere Liniendaten 3/Liniendaten 14/EDS-Daten | 1250 | 50
68 | S 27 | 0 | 0 | 93.59 | 6.41 | 100 | 7F21112-Auslagerung export/Probe 1/Fläche 3/Felder/Arbeitsbereich 1/Mehrere Liniendaten 3/Liniendaten 14/EDS-Daten | 1300 | 50
69 | S 28 | 0.08 | 0 | 93.48 | 6.44 | 100 | 7F21112-Auslagerung export/Probe 1/Fläche 3/Felder/Arbeitsbereich 1/Mehrere Liniendaten 3/Liniendaten 14/EDS-Daten | 1350 | 50
70 | S 29 | 0.04 | 0.06 | 93.39 | 6.51 | 100 | 7F21112-Auslagerung export/Probe 1/Fläche 3/Felder/Arbeitsbereich 1/Mehrere Liniendaten 3/Liniendaten 14/EDS-Daten | 1400 | 50
71 | S 30 | 0 | 0 | 93.56 | 6.44 | 100 | 7F21112-Auslagerung export/Probe 1/Fläche 3/Felder/Arbeitsbereich 1/Mehrere Liniendaten 3/Liniendaten 14/EDS-Daten | 1450 | 50
72 | S 31 | 0 | 0 | 93.59 | 6.41 | 100 | 7F21112-Auslagerung export/Probe 1/Fläche 3/Felder/Arbeitsbereich 1/Mehrere Liniendaten 3/Liniendaten 14/EDS-Daten | 1500 | 50
73 | S 32 | 0 | 0.01 | 93.52 | 6.48 | 100 | 7F21112-Auslagerung export/Probe 1/Fläche 3/Felder/Arbeitsbereich 1/Mehrere Liniendaten 3/Liniendaten 14/EDS-Daten | 1550 | 50
74 | S 33 | 0.01 | 0 | 93.65 | 6.34 | 100 | 7F21112-Auslagerung export/Probe 1/Fläche 3/Felder/Arbeitsbereich 1/Mehrere Liniendaten 3/Liniendaten 14/EDS-Daten | 1600 | 50
75 | S 34 | 0 | 0.01 | 93.48 | 6.51 | 100 | 7F21112-Auslagerung export/Probe 1/Fläche 3/Felder/Arbeitsbereich 1/Mehrere Liniendaten 3/Liniendaten 14/EDS-Daten | 1650 | 50
76 | S 35 | 0.06 | 0 | 93.4 | 6.55 | 100 | 7F21112-Auslagerung export/Probe 1/Fläche 3/Felder/Arbeitsbereich 1/Mehrere Liniendaten 3/Liniendaten 14/EDS-Daten | 1700 | 50
77 | S 36 | 0.03 | 0 | 93.67 | 6.31 | 100 | 7F21112-Auslagerung export/Probe 1/Fläche 3/Felder/Arbeitsbereich 1/Mehrere Liniendaten 3/Liniendaten 14/EDS-Daten | 1750 | 50
78 | S 37 | 0 | 0.01 | 93.53 | 6.45 | 100 | 7F21112-Auslagerung export/Probe 1/Fläche 3/Felder/Arbeitsbereich 1/Mehrere Liniendaten 3/Liniendaten 14/EDS-Daten | 1800 | 50
79 | S 38 | 0.01 | 0 | 93.72 | 6.27 | 100 | 7F21112-Auslagerung export/Probe 1/Fläche 3/Felder/Arbeitsbereich 1/Mehrere Liniendaten 3/Liniendaten 14/EDS-Daten | 1850 | 50
80 | S 39 | 0 | 0.04 | 93.71 | 6.25 | 100 | 7F21112-Auslagerung export/Probe 1/Fläche 3/Felder/Arbeitsbereich 1/Mehrere Liniendaten 3/Liniendaten 14/EDS-Daten | 1900 | 50
81 | S 40 | 0 | 0.02 | 93.76 | 6.22 | 100 | 7F21112-Auslagerung export/Probe 1/Fläche 3/Felder/Arbeitsbereich 1/Mehrere Liniendaten 3/Liniendaten 14/EDS-Daten | 1950 | 50
82 | S 41 | 0.01 | 0 | 93.52 | 6.47 | 100 | 7F21112-Auslagerung export/Probe 1/Fläche 3/Felder/Arbeitsbereich 1/Mehrere Liniendaten 3/Liniendaten 14/EDS-Daten | 2000 | 50
83 | S 1 | 0 | 21.18 | 78.78 | 0.04 | 100 | 7F21112-Auslagerung export/Probe 1/Fläche 3/Felder/Arbeitsbereich 1/Mehrere Liniendaten 3/Liniendaten 13/EDS-Daten | 0 | 100
84 | S 2 | 0 | 20.68 | 79.32 | 0 | 100 | 7F21112-Auslagerung export/Probe 1/Fläche 3/Felder/Arbeitsbereich 1/Mehrere Liniendaten 3/Liniendaten 13/EDS-Daten | 50 | 100
85 | S 3 | 0.05 | 20.56 | 79.32 | 0.06 | 100 | 7F21112-Auslagerung export/Probe 1/Fläche 3/Felder/Arbeitsbereich 1/Mehrere Liniendaten 3/Liniendaten 13/EDS-Daten | 100 | 100
86 | S 4 | 0.01 | 20.82 | 79.17 | 0 | 100 | 7F21112-Auslagerung export/Probe 1/Fläche 3/Felder/Arbeitsbereich 1/Mehrere Liniendaten 3/Liniendaten 13/EDS-Daten | 150 | 100
87 | S 5 | 0 | 20.63 | 79.37 | 0 | 100 | 7F21112-Auslagerung export/Probe 1/Fläche 3/Felder/Arbeitsbereich 1/Mehrere Liniendaten 3/Liniendaten 13/EDS-Daten | 200 | 100
88 | S 6 | 0.08 | 21.7 | 78.22 | 0 | 100 | 7F21112-Auslagerung export/Probe 1/Fläche 3/Felder/Arbeitsbereich 1/Mehrere Liniendaten 3/Liniendaten 13/EDS-Daten | 250 | 100
89 | S 7 | 0.04 | 20.78 | 79.14 | 0.04 | 100 | 7F21112-Auslagerung export/Probe 1/Fläche 3/Felder/Arbeitsbereich 1/Mehrere Liniendaten 3/Liniendaten 13/EDS-Daten | 300 | 100
90 | S 8 | 0.04 | 21.18 | 78.78 | 0 | 100 | 7F21112-Auslagerung export/Probe 1/Fläche 3/Felder/Arbeitsbereich 1/Mehrere Liniendaten 3/Liniendaten 13/EDS-Daten | 350 | 100
91 | S 9 | 0.06 | 20.91 | 79.02 | 0.01 | 100 | 7F21112-Auslagerung export/Probe 1/Fläche 3/Felder/Arbeitsbereich 1/Mehrere Liniendaten 3/Liniendaten 13/EDS-Daten | 400 | 100
92 | S 10 | 0.02 | 20.93 | 79.04 | 0.01 | 100 | 7F21112-Auslagerung export/Probe 1/Fläche 3/Felder/Arbeitsbereich 1/Mehrere Liniendaten 3/Liniendaten 13/EDS-Daten | 450 | 100
93 | S 11 | 0.11 | 20.6 | 79.2 | 0.09 | 100 | 7F21112-Auslagerung export/Probe 1/Fläche 3/Felder/Arbeitsbereich 1/Mehrere Liniendaten 3/Liniendaten 13/EDS-Daten | 500 | 100
94 | S 12 | 0.02 | 20.98 | 78.96 | 0.04 | 100 | 7F21112-Auslagerung export/Probe 1/Fläche 3/Felder/Arbeitsbereich 1/Mehrere Liniendaten 3/Liniendaten 13/EDS-Daten | 550 | 100
95 | S 13 | 0 | 20.71 | 79.29 | 0 | 100 | 7F21112-Auslagerung export/Probe 1/Fläche 3/Felder/Arbeitsbereich 1/Mehrere Liniendaten 3/Liniendaten 13/EDS-Daten | 600 | 100
96 | S 14 | 0 | 20.35 | 79.55 | 0.1 | 100 | 7F21112-Auslagerung export/Probe 1/Fläche 3/Felder/Arbeitsbereich 1/Mehrere Liniendaten 3/Liniendaten 13/EDS-Daten | 650 | 100
97 | S 15 | 0.03 | 21.06 | 78.91 | 0 | 100 | 7F21112-Auslagerung export/Probe 1/Fläche 3/Felder/Arbeitsbereich 1/Mehrere Liniendaten 3/Liniendaten 13/EDS-Daten | 700 | 100
98 | S 16 | 0 | 20.3 | 79.58 | 0.12 | 100 | 7F21112-Auslagerung export/Probe 1/Fläche 3/Felder/Arbeitsbereich 1/Mehrere Liniendaten 3/Liniendaten 13/EDS-Daten | 750 | 100
99 | S 17 | 0.01 | 20.61 | 79.38 | 0 | 100 | 7F21112-Auslagerung export/Probe 1/Fläche 3/Felder/Arbeitsbereich 1/Mehrere Liniendaten 3/Liniendaten 13/EDS-Daten | 800 | 100
100 | S 18 | 0.12 | 20.06 | 79.81 | 0 | 100 | 7F21112-Auslagerung export/Probe 1/Fläche 3/Felder/Arbeitsbereich 1/Mehrere Liniendaten 3/Liniendaten 13/EDS-Daten | 850 | 100
101 | S 19 | 0.03 | 20.27 | 79.63 | 0.07 | 100 | 7F21112-Auslagerung export/Probe 1/Fläche 3/Felder/Arbeitsbereich 1/Mehrere Liniendaten 3/Liniendaten 13/EDS-Daten | 900 | 100
102 | S 20 | 0.02 | 19.83 | 76.85 | 3.31 | 100 | 7F21112-Auslagerung export/Probe 1/Fläche 3/Felder/Arbeitsbereich 1/Mehrere Liniendaten 3/Liniendaten 13/EDS-Daten | 950 | 100
103 | S 21 | 0.53 | 6.55 | 86.49 | 6.43 | 100 | 7F21112-Auslagerung export/Probe 1/Fläche 3/Felder/Arbeitsbereich 1/Mehrere Liniendaten 3/Liniendaten 13/EDS-Daten | 1000 | 100
104 | S 22 | 0 | 2.6 | 93.53 | 3.87 | 100 | 7F21112-Auslagerung export/Probe 1/Fläche 3/Felder/Arbeitsbereich 1/Mehrere Liniendaten 3/Liniendaten 13/EDS-Daten | 1050 | 100
105 | S 23 | 0 | 0.45 | 95.47 | 4.07 | 100 | 7F21112-Auslagerung export/Probe 1/Fläche 3/Felder/Arbeitsbereich 1/Mehrere Liniendaten 3/Liniendaten 13/EDS-Daten | 1100 | 100
106 | S 24 | 0.01 | 0.02 | 94.96 | 5 | 100 | 7F21112-Auslagerung export/Probe 1/Fläche 3/Felder/Arbeitsbereich 1/Mehrere Liniendaten 3/Liniendaten 13/EDS-Daten | 1150 | 100
107 | S 25 | 0.07 | 0.03 | 94.36 | 5.55 | 100 | 7F21112-Auslagerung export/Probe 1/Fläche 3/Felder/Arbeitsbereich 1/Mehrere Liniendaten 3/Liniendaten 13/EDS-Daten | 1200 | 100
108 | S 26 | 0.05 | 0 | 93.86 | 6.1 | 100 | 7F21112-Auslagerung export/Probe 1/Fläche 3/Felder/Arbeitsbereich 1/Mehrere Liniendaten 3/Liniendaten 13/EDS-Daten | 1250 | 100
109 | S 27 | 0.05 | 0.01 | 93.7 | 6.24 | 100 | 7F21112-Auslagerung export/Probe 1/Fläche 3/Felder/Arbeitsbereich 1/Mehrere Liniendaten 3/Liniendaten 13/EDS-Daten | 1300 | 100
110 | S 28 | 0.02 | 0 | 93.57 | 6.41 | 100 | 7F21112-Auslagerung export/Probe 1/Fläche 3/Felder/Arbeitsbereich 1/Mehrere Liniendaten 3/Liniendaten 13/EDS-Daten | 1350 | 100
111 | S 29 | 0 | 0 | 93.59 | 6.41 | 100 | 7F21112-Auslagerung export/Probe 1/Fläche 3/Felder/Arbeitsbereich 1/Mehrere Liniendaten 3/Liniendaten 13/EDS-Daten | 1400 | 100
112 | S 30 | 0 | 0.04 | 93.69 | 6.26 | 100 | 7F21112-Auslagerung export/Probe 1/Fläche 3/Felder/Arbeitsbereich 1/Mehrere Liniendaten 3/Liniendaten 13/EDS-Daten | 1450 | 100
113 | S 31 | 0.02 | 0.01 | 93.59 | 6.38 | 100 | 7F21112-Auslagerung export/Probe 1/Fläche 3/Felder/Arbeitsbereich 1/Mehrere Liniendaten 3/Liniendaten 13/EDS-Daten | 1500 | 100
114 | S 32 | 0.02 | 0.02 | 93.44 | 6.53 | 100 | 7F21112-Auslagerung export/Probe 1/Fläche 3/Felder/Arbeitsbereich 1/Mehrere Liniendaten 3/Liniendaten 13/EDS-Daten | 1550 | 100
115 | S 33 | 0.05 | 0 | 93.75 | 6.2 | 100 | 7F21112-Auslagerung export/Probe 1/Fläche 3/Felder/Arbeitsbereich 1/Mehrere Liniendaten 3/Liniendaten 13/EDS-Daten | 1600 | 100
116 | S 34 | 0.01 | 0 | 93.86 | 6.13 | 100 | 7F21112-Auslagerung export/Probe 1/Fläche 3/Felder/Arbeitsbereich 1/Mehrere Liniendaten 3/Liniendaten 13/EDS-Daten | 1650 | 100
117 | S 35 | 0.01 | 0.07 | 93.46 | 6.46 | 100 | 7F21112-Auslagerung export/Probe 1/Fläche 3/Felder/Arbeitsbereich 1/Mehrere Liniendaten 3/Liniendaten 13/EDS-Daten | 1700 | 100
118 | S 36 | 0.08 | 0.08 | 93.51 | 6.33 | 100 | 7F21112-Auslagerung export/Probe 1/Fläche 3/Felder/Arbeitsbereich 1/Mehrere Liniendaten 3/Liniendaten 13/EDS-Daten | 1750 | 100
119 | S 37 | 0.01 | 0.07 | 93.43 | 6.49 | 100 | 7F21112-Auslagerung export/Probe 1/Fläche 3/Felder/Arbeitsbereich 1/Mehrere Liniendaten 3/Liniendaten 13/EDS-Daten | 1800 | 100
120 | S 38 | 0 | 0.06 | 93.56 | 6.38 | 100 | 7F21112-Auslagerung export/Probe 1/Fläche 3/Felder/Arbeitsbereich 1/Mehrere Liniendaten 3/Liniendaten 13/EDS-Daten | 1850 | 100
121 | S 39 | 0.01 | 0 | 93.52 | 6.47 | 100 | 7F21112-Auslagerung export/Probe 1/Fläche 3/Felder/Arbeitsbereich 1/Mehrere Liniendaten 3/Liniendaten 13/EDS-Daten | 1900 | 100
122 | S 40 | 0.01 | 0 | 93.56 | 6.43 | 100 | 7F21112-Auslagerung export/Probe 1/Fläche 3/Felder/Arbeitsbereich 1/Mehrere Liniendaten 3/Liniendaten 13/EDS-Daten | 1950 | 100
123 | S 41 | 0.03 | 0 | 93.5 | 6.47 | 100 | 7F21112-Auslagerung export/Probe 1/Fläche 3/Felder/Arbeitsbereich 1/Mehrere Liniendaten 3/Liniendaten 13/EDS-Daten | 2000 | 100
124 | S 1 | 0.01 | 21.1 | 78.7 | 0.18 | 100 | 7F21112-Auslagerung export/Probe 1/Fläche 3/Felder/Arbeitsbereich 1/Mehrere Liniendaten 3/Liniendaten 12/EDS-Daten | 0 | 150
125 | S 2 | 0 | 20.92 | 79.08 | 0 | 100 | 7F21112-Auslagerung export/Probe 1/Fläche 3/Felder/Arbeitsbereich 1/Mehrere Liniendaten 3/Liniendaten 12/EDS-Daten | 50 | 150
126 | S 3 | 0.04 | 20.18 | 79.79 | 0 | 100 | 7F21112-Auslagerung export/Probe 1/Fläche 3/Felder/Arbeitsbereich 1/Mehrere Liniendaten 3/Liniendaten 12/EDS-Daten | 100 | 150
127 | S 4 | 0.05 | 21.5 | 78.45 | 0 | 100 | 7F21112-Auslagerung export/Probe 1/Fläche 3/Felder/Arbeitsbereich 1/Mehrere Liniendaten 3/Liniendaten 12/EDS-Daten | 150 | 150
128 | S 5 | 0.03 | 20.99 | 78.98 | 0 | 100 | 7F21112-Auslagerung export/Probe 1/Fläche 3/Felder/Arbeitsbereich 1/Mehrere Liniendaten 3/Liniendaten 12/EDS-Daten | 200 | 150
129 | S 6 | 0 | 20.89 | 79.11 | 0 | 100 | 7F21112-Auslagerung export/Probe 1/Fläche 3/Felder/Arbeitsbereich 1/Mehrere Liniendaten 3/Liniendaten 12/EDS-Daten | 250 | 150
130 | S 7 | 0.07 | 20.64 | 79.27 | 0.02 | 100 | 7F21112-Auslagerung export/Probe 1/Fläche 3/Felder/Arbeitsbereich 1/Mehrere Liniendaten 3/Liniendaten 12/EDS-Daten | 300 | 150
131 | S 8 | 0.01 | 21.19 | 78.81 | 0 | 100 | 7F21112-Auslagerung export/Probe 1/Fläche 3/Felder/Arbeitsbereich 1/Mehrere Liniendaten 3/Liniendaten 12/EDS-Daten | 350 | 150
132 | S 9 | 0.03 | 20.63 | 79.34 | 0 | 100 | 7F21112-Auslagerung export/Probe 1/Fläche 3/Felder/Arbeitsbereich 1/Mehrere Liniendaten 3/Liniendaten 12/EDS-Daten | 400 | 150
133 | S 10 | 0.09 | 20.97 | 78.79 | 0.15 | 100 | 7F21112-Auslagerung export/Probe 1/Fläche 3/Felder/Arbeitsbereich 1/Mehrere Liniendaten 3/Liniendaten 12/EDS-Daten | 450 | 150
134 | S 11 | 0.02 | 21.06 | 78.92 | 0 | 100 | 7F21112-Auslagerung export/Probe 1/Fläche 3/Felder/Arbeitsbereich 1/Mehrere Liniendaten 3/Liniendaten 12/EDS-Daten | 500 | 150
135 | S 12 | 0.01 | 20.55 | 79.44 | 0 | 100 | 7F21112-Auslagerung export/Probe 1/Fläche 3/Felder/Arbeitsbereich 1/Mehrere Liniendaten 3/Liniendaten 12/EDS-Daten | 550 | 150
136 | S 13 | 0.02 | 20.84 | 79.1 | 0.04 | 100 | 7F21112-Auslagerung export/Probe 1/Fläche 3/Felder/Arbeitsbereich 1/Mehrere Liniendaten 3/Liniendaten 12/EDS-Daten | 600 | 150
137 | S 14 | 0 | 20.62 | 79.38 | 0 | 100 | 7F21112-Auslagerung export/Probe 1/Fläche 3/Felder/Arbeitsbereich 1/Mehrere Liniendaten 3/Liniendaten 12/EDS-Daten | 650 | 150
138 | S 15 | 0.02 | 21.49 | 78.4 | 0.09 | 100 | 7F21112-Auslagerung export/Probe 1/Fläche 3/Felder/Arbeitsbereich 1/Mehrere Liniendaten 3/Liniendaten 12/EDS-Daten | 700 | 150
139 | S 16 | 0.04 | 20.56 | 79.35 | 0.05 | 100 | 7F21112-Auslagerung export/Probe 1/Fläche 3/Felder/Arbeitsbereich 1/Mehrere Liniendaten 3/Liniendaten 12/EDS-Daten | 750 | 150
140 | S 17 | 0 | 21.53 | 78.47 | 0 | 100 | 7F21112-Auslagerung export/Probe 1/Fläche 3/Felder/Arbeitsbereich 1/Mehrere Liniendaten 3/Liniendaten 12/EDS-Daten | 800 | 150
141 | S 18 | 0 | 20.75 | 79.2 | 0.05 | 100 | 7F21112-Auslagerung export/Probe 1/Fläche 3/Felder/Arbeitsbereich 1/Mehrere Liniendaten 3/Liniendaten 12/EDS-Daten | 850 | 150
142 | S 19 | 0 | 20.4 | 79.35 | 0.24 | 100 | 7F21112-Auslagerung export/Probe 1/Fläche 3/Felder/Arbeitsbereich 1/Mehrere Liniendaten 3/Liniendaten 12/EDS-Daten | 900 | 150
143 | S 20 | 0 | 19.73 | 76.67 | 3.6 | 100 | 7F21112-Auslagerung export/Probe 1/Fläche 3/Felder/Arbeitsbereich 1/Mehrere Liniendaten 3/Liniendaten 12/EDS-Daten | 950 | 150
144 | S 21 | 0.05 | 7.13 | 88.35 | 4.47 | 100 | 7F21112-Auslagerung export/Probe 1/Fläche 3/Felder/Arbeitsbereich 1/Mehrere Liniendaten 3/Liniendaten 12/EDS-Daten | 1000 | 150
145 | S 22 | 0 | 1.58 | 95.13 | 3.29 | 100 | 7F21112-Auslagerung export/Probe 1/Fläche 3/Felder/Arbeitsbereich 1/Mehrere Liniendaten 3/Liniendaten 12/EDS-Daten | 1050 | 150
146 | S 23 | 0.11 | 2.11 | 92.47 | 5.31 | 100 | 7F21112-Auslagerung export/Probe 1/Fläche 3/Felder/Arbeitsbereich 1/Mehrere Liniendaten 3/Liniendaten 12/EDS-Daten | 1100 | 150
147 | S 24 | 0 | 0.39 | 94.49 | 5.12 | 100 | 7F21112-Auslagerung export/Probe 1/Fläche 3/Felder/Arbeitsbereich 1/Mehrere Liniendaten 3/Liniendaten 12/EDS-Daten | 1150 | 150
148 | S 25 | 0 | 0.09 | 94.37 | 5.54 | 100 | 7F21112-Auslagerung export/Probe 1/Fläche 3/Felder/Arbeitsbereich 1/Mehrere Liniendaten 3/Liniendaten 12/EDS-Daten | 1200 | 150
149 | S 26 | 0.06 | 0.08 | 93.73 | 6.13 | 100 | 7F21112-Auslagerung export/Probe 1/Fläche 3/Felder/Arbeitsbereich 1/Mehrere Liniendaten 3/Liniendaten 12/EDS-Daten | 1250 | 150
150 | S 27 | 0 | 0 | 93.69 | 6.31 | 100 | 7F21112-Auslagerung export/Probe 1/Fläche 3/Felder/Arbeitsbereich 1/Mehrere Liniendaten 3/Liniendaten 12/EDS-Daten | 1300 | 150
151 | S 28 | 0 | 0 | 93.67 | 6.33 | 100 | 7F21112-Auslagerung export/Probe 1/Fläche 3/Felder/Arbeitsbereich 1/Mehrere Liniendaten 3/Liniendaten 12/EDS-Daten | 1350 | 150
152 | S 29 | 0 | 0.01 | 93.59 | 6.39 | 100 | 7F21112-Auslagerung export/Probe 1/Fläche 3/Felder/Arbeitsbereich 1/Mehrere Liniendaten 3/Liniendaten 12/EDS-Daten | 1400 | 150
153 | S 30 | 0.08 | 0 | 93.39 | 6.53 | 100 | 7F21112-Auslagerung export/Probe 1/Fläche 3/Felder/Arbeitsbereich 1/Mehrere Liniendaten 3/Liniendaten 12/EDS-Daten | 1450 | 150
154 | S 31 | 0 | 0.04 | 93.48 | 6.48 | 100 | 7F21112-Auslagerung export/Probe 1/Fläche 3/Felder/Arbeitsbereich 1/Mehrere Liniendaten 3/Liniendaten 12/EDS-Daten | 1500 | 150
155 | S 32 | 0 | 0 | 93.39 | 6.61 | 100 | 7F21112-Auslagerung export/Probe 1/Fläche 3/Felder/Arbeitsbereich 1/Mehrere Liniendaten 3/Liniendaten 12/EDS-Daten | 1550 | 150
156 | S 33 | 0 | 0 | 93.51 | 6.49 | 100 | 7F21112-Auslagerung export/Probe 1/Fläche 3/Felder/Arbeitsbereich 1/Mehrere Liniendaten 3/Liniendaten 12/EDS-Daten | 1600 | 150
157 | S 34 | 0.04 | 0 | 93.62 | 6.34 | 100 | 7F21112-Auslagerung export/Probe 1/Fläche 3/Felder/Arbeitsbereich 1/Mehrere Liniendaten 3/Liniendaten 12/EDS-Daten | 1650 | 150
158 | S 35 | 0.04 | 0 | 93.5 | 6.46 | 100 | 7F21112-Auslagerung export/Probe 1/Fläche 3/Felder/Arbeitsbereich 1/Mehrere Liniendaten 3/Liniendaten 12/EDS-Daten | 1700 | 150
159 | S 36 | 0 | 0 | 93.68 | 6.32 | 100 | 7F21112-Auslagerung export/Probe 1/Fläche 3/Felder/Arbeitsbereich 1/Mehrere Liniendaten 3/Liniendaten 12/EDS-Daten | 1750 | 150
160 | S 37 | 0 | 0.03 | 93.52 | 6.45 | 100 | 7F21112-Auslagerung export/Probe 1/Fläche 3/Felder/Arbeitsbereich 1/Mehrere Liniendaten 3/Liniendaten 12/EDS-Daten | 1800 | 150
161 | S 38 | 0 | 0.01 | 93.6 | 6.39 | 100 | 7F21112-Auslagerung export/Probe 1/Fläche 3/Felder/Arbeitsbereich 1/Mehrere Liniendaten 3/Liniendaten 12/EDS-Daten | 1850 | 150
162 | S 39 | 0 | 0 | 93.69 | 6.31 | 100 | 7F21112-Auslagerung export/Probe 1/Fläche 3/Felder/Arbeitsbereich 1/Mehrere Liniendaten 3/Liniendaten 12/EDS-Daten | 1900 | 150
163 | S 40 | 0.09 | 0 | 93.36 | 6.55 | 100 | 7F21112-Auslagerung export/Probe 1/Fläche 3/Felder/Arbeitsbereich 1/Mehrere Liniendaten 3/Liniendaten 12/EDS-Daten | 1950 | 150
164 | S 41 | 0 | 0.03 | 93.51 | 6.45 | 100 | 7F21112-Auslagerung export/Probe 1/Fläche 3/Felder/Arbeitsbereich 1/Mehrere Liniendaten 3/Liniendaten 12/EDS-Daten | 2000 | 150
165 | S 1 | 0.01 | 20.99 | 79 | 0 | 100 | 7F21112-Auslagerung export/Probe 1/Fläche 3/Felder/Arbeitsbereich 1/Mehrere Liniendaten 3/Liniendaten 11/EDS-Daten | 0 | 200
166 | S 2 | 0 | 20.62 | 79.38 | 0 | 100 | 7F21112-Auslagerung export/Probe 1/Fläche 3/Felder/Arbeitsbereich 1/Mehrere Liniendaten 3/Liniendaten 11/EDS-Daten | 50 | 200
167 | S 3 | 0.07 | 20.57 | 79.35 | 0 | 100 | 7F21112-Auslagerung export/Probe 1/Fläche 3/Felder/Arbeitsbereich 1/Mehrere Liniendaten 3/Liniendaten 11/EDS-Daten | 100 | 200
168 | S 4 | 0.01 | 20.47 | 79.52 | 0 | 100 | 7F21112-Auslagerung export/Probe 1/Fläche 3/Felder/Arbeitsbereich 1/Mehrere Liniendaten 3/Liniendaten 11/EDS-Daten | 150 | 200
169 | S 5 | 0.01 | 21.49 | 78.5 | 0 | 100 | 7F21112-Auslagerung export/Probe 1/Fläche 3/Felder/Arbeitsbereich 1/Mehrere Liniendaten 3/Liniendaten 11/EDS-Daten | 200 | 200
170 | S 6 | 0.05 | 20.86 | 78.99 | 0.1 | 100 | 7F21112-Auslagerung export/Probe 1/Fläche 3/Felder/Arbeitsbereich 1/Mehrere Liniendaten 3/Liniendaten 11/EDS-Daten | 250 | 200
171 | S 7 | 0 | 20.66 | 79.34 | 0 | 100 | 7F21112-Auslagerung export/Probe 1/Fläche 3/Felder/Arbeitsbereich 1/Mehrere Liniendaten 3/Liniendaten 11/EDS-Daten | 300 | 200
172 | S 8 | 0.09 | 21.54 | 78.34 | 0.03 | 100 | 7F21112-Auslagerung export/Probe 1/Fläche 3/Felder/Arbeitsbereich 1/Mehrere Liniendaten 3/Liniendaten 11/EDS-Daten | 350 | 200
173 | S 9 | 0 | 20.78 | 79.22 | 0 | 100 | 7F21112-Auslagerung export/Probe 1/Fläche 3/Felder/Arbeitsbereich 1/Mehrere Liniendaten 3/Liniendaten 11/EDS-Daten | 400 | 200
174 | S 10 | 0.03 | 21.04 | 78.93 | 0 | 100 | 7F21112-Auslagerung export/Probe 1/Fläche 3/Felder/Arbeitsbereich 1/Mehrere Liniendaten 3/Liniendaten 11/EDS-Daten | 450 | 200
175 | S 11 | 0.07 | 20.71 | 79.22 | 0 | 100 | 7F21112-Auslagerung export/Probe 1/Fläche 3/Felder/Arbeitsbereich 1/Mehrere Liniendaten 3/Liniendaten 11/EDS-Daten | 500 | 200
176 | S 12 | 0 | 20.95 | 79.05 | 0 | 100 | 7F21112-Auslagerung export/Probe 1/Fläche 3/Felder/Arbeitsbereich 1/Mehrere Liniendaten 3/Liniendaten 11/EDS-Daten | 550 | 200
177 | S 13 | 0.05 | 20.81 | 79.14 | 0 | 100 | 7F21112-Auslagerung export/Probe 1/Fläche 3/Felder/Arbeitsbereich 1/Mehrere Liniendaten 3/Liniendaten 11/EDS-Daten | 600 | 200
178 | S 14 | 0 | 20.59 | 79.41 | 0 | 100 | 7F21112-Auslagerung export/Probe 1/Fläche 3/Felder/Arbeitsbereich 1/Mehrere Liniendaten 3/Liniendaten 11/EDS-Daten | 650 | 200
179 | S 15 | 0.08 | 21.19 | 78.73 | 0 | 100 | 7F21112-Auslagerung export/Probe 1/Fläche 3/Felder/Arbeitsbereich 1/Mehrere Liniendaten 3/Liniendaten 11/EDS-Daten | 700 | 200
180 | S 16 | 0 | 21.17 | 78.83 | 0 | 100 | 7F21112-Auslagerung export/Probe 1/Fläche 3/Felder/Arbeitsbereich 1/Mehrere Liniendaten 3/Liniendaten 11/EDS-Daten | 750 | 200
181 | S 17 | 0 | 20.2 | 79.74 | 0.06 | 100 | 7F21112-Auslagerung export/Probe 1/Fläche 3/Felder/Arbeitsbereich 1/Mehrere Liniendaten 3/Liniendaten 11/EDS-Daten | 800 | 200
182 | S 18 | 0.02 | 21.07 | 78.87 | 0.03 | 100 | 7F21112-Auslagerung export/Probe 1/Fläche 3/Felder/Arbeitsbereich 1/Mehrere Liniendaten 3/Liniendaten 11/EDS-Daten | 850 | 200
183 | S 19 | 0.01 | 20.82 | 79 | 0.17 | 100 | 7F21112-Auslagerung export/Probe 1/Fläche 3/Felder/Arbeitsbereich 1/Mehrere Liniendaten 3/Liniendaten 11/EDS-Daten | 900 | 200
184 | S 20 | 0 | 20.53 | 76 | 3.47 | 100 | 7F21112-Auslagerung export/Probe 1/Fläche 3/Felder/Arbeitsbereich 1/Mehrere Liniendaten 3/Liniendaten 11/EDS-Daten | 950 | 200
185 | S 21 | 0.03 | 6.9 | 88.92 | 4.14 | 100 | 7F21112-Auslagerung export/Probe 1/Fläche 3/Felder/Arbeitsbereich 1/Mehrere Liniendaten 3/Liniendaten 11/EDS-Daten | 1000 | 200
186 | S 22 | 0 | 0.66 | 96.4 | 2.94 | 100 | 7F21112-Auslagerung export/Probe 1/Fläche 3/Felder/Arbeitsbereich 1/Mehrere Liniendaten 3/Liniendaten 11/EDS-Daten | 1050 | 200
187 | S 23 | 0.02 | 0.12 | 95.92 | 3.94 | 100 | 7F21112-Auslagerung export/Probe 1/Fläche 3/Felder/Arbeitsbereich 1/Mehrere Liniendaten 3/Liniendaten 11/EDS-Daten | 1100 | 200
188 | S 24 | 0 | 0.01 | 95.25 | 4.75 | 100 | 7F21112-Auslagerung export/Probe 1/Fläche 3/Felder/Arbeitsbereich 1/Mehrere Liniendaten 3/Liniendaten 11/EDS-Daten | 1150 | 200
189 | S 25 | 0 | 0.09 | 94.25 | 5.66 | 100 | 7F21112-Auslagerung export/Probe 1/Fläche 3/Felder/Arbeitsbereich 1/Mehrere Liniendaten 3/Liniendaten 11/EDS-Daten | 1200 | 200
190 | S 26 | 0.01 | 0.02 | 94.03 | 5.95 | 100 | 7F21112-Auslagerung export/Probe 1/Fläche 3/Felder/Arbeitsbereich 1/Mehrere Liniendaten 3/Liniendaten 11/EDS-Daten | 1250 | 200
191 | S 27 | 0 | 0.03 | 93.75 | 6.22 | 100 | 7F21112-Auslagerung export/Probe 1/Fläche 3/Felder/Arbeitsbereich 1/Mehrere Liniendaten 3/Liniendaten 11/EDS-Daten | 1300 | 200
192 | S 28 | 0 | 0.05 | 93.7 | 6.25 | 100 | 7F21112-Auslagerung export/Probe 1/Fläche 3/Felder/Arbeitsbereich 1/Mehrere Liniendaten 3/Liniendaten 11/EDS-Daten | 1350 | 200
193 | S 29 | 0 | 0 | 93.39 | 6.61 | 100 | 7F21112-Auslagerung export/Probe 1/Fläche 3/Felder/Arbeitsbereich 1/Mehrere Liniendaten 3/Liniendaten 11/EDS-Daten | 1400 | 200
194 | S 30 | 0.04 | 0.01 | 93.31 | 6.64 | 100 | 7F21112-Auslagerung export/Probe 1/Fläche 3/Felder/Arbeitsbereich 1/Mehrere Liniendaten 3/Liniendaten 11/EDS-Daten | 1450 | 200
195 | S 31 | 0 | 0 | 93.39 | 6.61 | 100 | 7F21112-Auslagerung export/Probe 1/Fläche 3/Felder/Arbeitsbereich 1/Mehrere Liniendaten 3/Liniendaten 11/EDS-Daten | 1500 | 200
196 | S 32 | 0.08 | 0 | 93.16 | 6.75 | 100 | 7F21112-Auslagerung export/Probe 1/Fläche 3/Felder/Arbeitsbereich 1/Mehrere Liniendaten 3/Liniendaten 11/EDS-Daten | 1550 | 200
197 | S 33 | 0 | 0 | 93.53 | 6.47 | 100 | 7F21112-Auslagerung export/Probe 1/Fläche 3/Felder/Arbeitsbereich 1/Mehrere Liniendaten 3/Liniendaten 11/EDS-Daten | 1600 | 200
198 | S 34 | 0.02 | 0 | 93.53 | 6.45 | 100 | 7F21112-Auslagerung export/Probe 1/Fläche 3/Felder/Arbeitsbereich 1/Mehrere Liniendaten 3/Liniendaten 11/EDS-Daten | 1650 | 200
199 | S 35 | 0 | 0 | 93.56 | 6.44 | 100 | 7F21112-Auslagerung export/Probe 1/Fläche 3/Felder/Arbeitsbereich 1/Mehrere Liniendaten 3/Liniendaten 11/EDS-Daten | 1700 | 200
200 | S 36 | 0 | 0.02 | 93.45 | 6.53 | 100 | 7F21112-Auslagerung export/Probe 1/Fläche 3/Felder/Arbeitsbereich 1/Mehrere Liniendaten 3/Liniendaten 11/EDS-Daten | 1750 | 200
201 | S 37 | 0 | 0.02 | 93.55 | 6.43 | 100 | 7F21112-Auslagerung export/Probe 1/Fläche 3/Felder/Arbeitsbereich 1/Mehrere Liniendaten 3/Liniendaten 11/EDS-Daten | 1800 | 200
202 | S 38 | 0 | 0.04 | 93.65 | 6.32 | 100 | 7F21112-Auslagerung export/Probe 1/Fläche 3/Felder/Arbeitsbereich 1/Mehrere Liniendaten 3/Liniendaten 11/EDS-Daten | 1850 | 200
203 | S 39 | 0.07 | 0.11 | 93.39 | 6.44 | 100 | 7F21112-Auslagerung export/Probe 1/Fläche 3/Felder/Arbeitsbereich 1/Mehrere Liniendaten 3/Liniendaten 11/EDS-Daten | 1900 | 200
204 | S 40 | 0 | 0 | 93.58 | 6.42 | 100 | 7F21112-Auslagerung export/Probe 1/Fläche 3/Felder/Arbeitsbereich 1/Mehrere Liniendaten 3/Liniendaten 11/EDS-Daten | 1950 | 200
205 | S 41 | 0 | 0 | 93.53 | 6.47 | 100 | 7F21112-Auslagerung export/Probe 1/Fläche 3/Felder/Arbeitsbereich 1/Mehrere Liniendaten 3/Liniendaten 11/EDS-Daten | 2000 | 200