## Sheet1
ID | Spektrumname | Mn [wt%] | Ni [wt%] | Cu [wt%] | Sn [wt%] | Gesamt [wt%] | Projektpfad | x [µm] | y [µm]
1 | S 1 | 0.02 | 0 | 87.08 | 12.9 | 100 | 7F21109_D1_Diff_Ver/Probe 1/Fläche 1, Bereich a/Felder/Arbeitsbereich 1/Mehrere Liniendaten 1/Liniendaten 5/EDS-Daten | 0 | 0
2 | S 2 | 0 | 0.1 | 86.75 | 13.14 | 100 | 7F21109_D1_Diff_Ver/Probe 1/Fläche 1, Bereich a/Felder/Arbeitsbereich 1/Mehrere Liniendaten 1/Liniendaten 5/EDS-Daten | 50 | 0
3 | S 3 | 0 | 0 | 87.07 | 12.93 | 100 | 7F21109_D1_Diff_Ver/Probe 1/Fläche 1, Bereich a/Felder/Arbeitsbereich 1/Mehrere Liniendaten 1/Liniendaten 5/EDS-Daten | 100 | 0
4 | S 4 | 0.07 | 0.06 | 87.11 | 12.77 | 100 | 7F21109_D1_Diff_Ver/Probe 1/Fläche 1, Bereich a/Felder/Arbeitsbereich 1/Mehrere Liniendaten 1/Liniendaten 5/EDS-Daten | 150 | 0
5 | S 5 | 0 | 0.03 | 87.29 | 12.68 | 100 | 7F21109_D1_Diff_Ver/Probe 1/Fläche 1, Bereich a/Felder/Arbeitsbereich 1/Mehrere Liniendaten 1/Liniendaten 5/EDS-Daten | 200 | 0
6 | S 6 | 0.01 | 0 | 87.28 | 12.72 | 100 | 7F21109_D1_Diff_Ver/Probe 1/Fläche 1, Bereich a/Felder/Arbeitsbereich 1/Mehrere Liniendaten 1/Liniendaten 5/EDS-Daten | 250 | 0
7 | S 7 | 0 | 0.11 | 86.81 | 13.07 | 100 | 7F21109_D1_Diff_Ver/Probe 1/Fläche 1, Bereich a/Felder/Arbeitsbereich 1/Mehrere Liniendaten 1/Liniendaten 5/EDS-Daten | 300 | 0
8 | S 8 | 0.04 | 0 | 87.04 | 12.92 | 100 | 7F21109_D1_Diff_Ver/Probe 1/Fläche 1, Bereich a/Felder/Arbeitsbereich 1/Mehrere Liniendaten 1/Liniendaten 5/EDS-Daten | 350 | 0
9 | S 9 | 0 | 0.1 | 86.57 | 13.33 | 100 | 7F21109_D1_Diff_Ver/Probe 1/Fläche 1, Bereich a/Felder/Arbeitsbereich 1/Mehrere Liniendaten 1/Liniendaten 5/EDS-Daten | 400 | 0
10 | S 10 | 0 | 0 | 87.08 | 12.92 | 100 | 7F21109_D1_Diff_Ver/Probe 1/Fläche 1, Bereich a/Felder/Arbeitsbereich 1/Mehrere Liniendaten 1/Liniendaten 5/EDS-Daten | 450 | 0
11 | S 11 | 0.03 | 0.03 | 87.2 | 12.75 | 100 | 7F21109_D1_Diff_Ver/Probe 1/Fläche 1, Bereich a/Felder/Arbeitsbereich 1/Mehrere Liniendaten 1/Liniendaten 5/EDS-Daten | 500 | 0
12 | S 12 | 0 | 0 | 87.35 | 12.65 | 100 | 7F21109_D1_Diff_Ver/Probe 1/Fläche 1, Bereich a/Felder/Arbeitsbereich 1/Mehrere Liniendaten 1/Liniendaten 5/EDS-Daten | 550 | 0
13 | S 13 | 0.06 | 0 | 87.1 | 12.83 | 100 | 7F21109_D1_Diff_Ver/Probe 1/Fläche 1, Bereich a/Felder/Arbeitsbereich 1/Mehrere Liniendaten 1/Liniendaten 5/EDS-Daten | 600 | 0
14 | S 14 | 0.06 | 0 | 86.96 | 12.97 | 100 | 7F21109_D1_Diff_Ver/Probe 1/Fläche 1, Bereich a/Felder/Arbeitsbereich 1/Mehrere Liniendaten 1/Liniendaten 5/EDS-Daten | 650 | 0
15 | S 15 | 0.01 | 0 | 87.05 | 12.95 | 100 | 7F21109_D1_Diff_Ver/Probe 1/Fläche 1, Bereich a/Felder/Arbeitsbereich 1/Mehrere Liniendaten 1/Liniendaten 5/EDS-Daten | 700 | 0
16 | S 16 | 0.07 | 0.01 | 87.2 | 12.72 | 100 | 7F21109_D1_Diff_Ver/Probe 1/Fläche 1, Bereich a/Felder/Arbeitsbereich 1/Mehrere Liniendaten 1/Liniendaten 5/EDS-Daten | 750 | 0
17 | S 17 | 0.02 | 0 | 87.1 | 12.88 | 100 | 7F21109_D1_Diff_Ver/Probe 1/Fläche 1, Bereich a/Felder/Arbeitsbereich 1/Mehrere Liniendaten 1/Liniendaten 5/EDS-Daten | 800 | 0
18 | S 18 | 0.04 | 0.06 | 87 | 12.9 | 100 | 7F21109_D1_Diff_Ver/Probe 1/Fläche 1, Bereich a/Felder/Arbeitsbereich 1/Mehrere Liniendaten 1/Liniendaten 5/EDS-Daten | 850 | 0
19 | S 19 | 0.02 | 0 | 86.67 | 13.3 | 100 | 7F21109_D1_Diff_Ver/Probe 1/Fläche 1, Bereich a/Felder/Arbeitsbereich 1/Mehrere Liniendaten 1/Liniendaten 5/EDS-Daten | 900 | 0
20 | S 20 | 0 | 0.05 | 86.84 | 13.11 | 100 | 7F21109_D1_Diff_Ver/Probe 1/Fläche 1, Bereich a/Felder/Arbeitsbereich 1/Mehrere Liniendaten 1/Liniendaten 5/EDS-Daten | 950 | 0
21 | S 21 | 6.9 | 0 | 84.94 | 8.17 | 100 | 7F21109_D1_Diff_Ver/Probe 1/Fläche 1, Bereich a/Felder/Arbeitsbereich 1/Mehrere Liniendaten 1/Liniendaten 5/EDS-Daten | 1000 | 0
22 | S 22 | 21.5 | 0.05 | 78.42 | 0.03 | 100 | 7F21109_D1_Diff_Ver/Probe 1/Fläche 1, Bereich a/Felder/Arbeitsbereich 1/Mehrere Liniendaten 1/Liniendaten 5/EDS-Daten | 1050 | 0
23 | S 23 | 21.74 | 0.02 | 78.24 | 0 | 100 | 7F21109_D1_Diff_Ver/Probe 1/Fläche 1, Bereich a/Felder/Arbeitsbereich 1/Mehrere Liniendaten 1/Liniendaten 5/EDS-Daten | 1100 | 0
24 | S 24 | 21.42 | 0 | 78.58 | 0 | 100 | 7F21109_D1_Diff_Ver/Probe 1/Fläche 1, Bereich a/Felder/Arbeitsbereich 1/Mehrere Liniendaten 1/Liniendaten 5/EDS-Daten | 1150 | 0
25 | S 25 | 21.64 | 0.04 | 78.32 | 0 | 100 | 7F21109_D1_Diff_Ver/Probe 1/Fläche 1, Bereich a/Felder/Arbeitsbereich 1/Mehrere Liniendaten 1/Liniendaten 5/EDS-Daten | 1200 | 0
26 | S 26 | 21.47 | 0 | 78.45 | 0.08 | 100 | 7F21109_D1_Diff_Ver/Probe 1/Fläche 1, Bereich a/Felder/Arbeitsbereich 1/Mehrere Liniendaten 1/Liniendaten 5/EDS-Daten | 1250 | 0
27 | S 27 | 21.46 | 0.03 | 78.51 | 0 | 100 | 7F21109_D1_Diff_Ver/Probe 1/Fläche 1, Bereich a/Felder/Arbeitsbereich 1/Mehrere Liniendaten 1/Liniendaten 5/EDS-Daten | 1300 | 0
28 | S 28 | 21.49 | 0 | 78.51 | 0 | 100 | 7F21109_D1_Diff_Ver/Probe 1/Fläche 1, Bereich a/Felder/Arbeitsbereich 1/Mehrere Liniendaten 1/Liniendaten 5/EDS-Daten | 1350 | 0
29 | S 29 | 21.63 | 0 | 78.37 | 0 | 100 | 7F21109_D1_Diff_Ver/Probe 1/Fläche 1, Bereich a/Felder/Arbeitsbereich 1/Mehrere Liniendaten 1/Liniendaten 5/EDS-Daten | 1400 | 0
30 | S 30 | 21.63 | 0 | 78.36 | 0.02 | 100 | 7F21109_D1_Diff_Ver/Probe 1/Fläche 1, Bereich a/Felder/Arbeitsbereich 1/Mehrere Liniendaten 1/Liniendaten 5/EDS-Daten | 1450 | 0
31 | S 31 | 21.49 | 0.03 | 78.39 | 0.09 | 100 | 7F21109_D1_Diff_Ver/Probe 1/Fläche 1, Bereich a/Felder/Arbeitsbereich 1/Mehrere Liniendaten 1/Liniendaten 5/EDS-Daten | 1500 | 0
32 | S 32 | 21.61 | 0 | 78.39 | 0 | 100 | 7F21109_D1_Diff_Ver/Probe 1/Fläche 1, Bereich a/Felder/Arbeitsbereich 1/Mehrere Liniendaten 1/Liniendaten 5/EDS-Daten | 1550 | 0
33 | S 33 | 21.21 | 0.09 | 78.57 | 0.13 | 100 | 7F21109_D1_Diff_Ver/Probe 1/Fläche 1, Bereich a/Felder/Arbeitsbereich 1/Mehrere Liniendaten 1/Liniendaten 5/EDS-Daten | 1600 | 0
34 | S 34 | 21.43 | 0.01 | 78.45 | 0.11 | 100 | 7F21109_D1_Diff_Ver/Probe 1/Fläche 1, Bereich a/Felder/Arbeitsbereich 1/Mehrere Liniendaten 1/Liniendaten 5/EDS-Daten | 1650 | 0
35 | S 35 | 21.33 | 0.08 | 78.56 | 0.03 | 100 | 7F21109_D1_Diff_Ver/Probe 1/Fläche 1, Bereich a/Felder/Arbeitsbereich 1/Mehrere Liniendaten 1/Liniendaten 5/EDS-Daten | 1700 | 0
36 | S 36 | 21.32 | 0 | 78.5 | 0.18 | 100 | 7F21109_D1_Diff_Ver/Probe 1/Fläche 1, Bereich a/Felder/Arbeitsbereich 1/Mehrere Liniendaten 1/Liniendaten 5/EDS-Daten | 1750 | 0
37 | S 37 | 21.24 | 0.05 | 78.71 | 0 | 100 | 7F21109_D1_Diff_Ver/Probe 1/Fläche 1, Bereich a/Felder/Arbeitsbereich 1/Mehrere Liniendaten 1/Liniendaten 5/EDS-Daten | 1800 | 0
38 | S 38 | 21.38 | 0 | 78.62 | 0 | 100 | 7F21109_D1_Diff_Ver/Probe 1/Fläche 1, Bereich a/Felder/Arbeitsbereich 1/Mehrere Liniendaten 1/Liniendaten 5/EDS-Daten | 1850 | 0
39 | S 39 | 21.42 | 0 | 78.47 | 0.1 | 100 | 7F21109_D1_Diff_Ver/Probe 1/Fläche 1, Bereich a/Felder/Arbeitsbereich 1/Mehrere Liniendaten 1/Liniendaten 5/EDS-Daten | 1900 | 0
40 | S 40 | 21.46 | 0.03 | 78.47 | 0.04 | 100 | 7F21109_D1_Diff_Ver/Probe 1/Fläche 1, Bereich a/Felder/Arbeitsbereich 1/Mehrere Liniendaten 1/Liniendaten 5/EDS-Daten | 1950 | 0
41 | S 41 | 21.16 | 0.17 | 78.6 | 0.07 | 100 | 7F21109_D1_Diff_Ver/Probe 1/Fläche 1, Bereich a/Felder/Arbeitsbereich 1/Mehrere Liniendaten 1/Liniendaten 5/EDS-Daten | 2000 | 0
42 | S 1 | 0 | 0.05 | 87.17 | 12.78 | 100 | 7F21109_D1_Diff_Ver/Probe 1/Fläche 1, Bereich a/Felder/Arbeitsbereich 1/Mehrere Liniendaten 1/Liniendaten 4/EDS-Daten | 0 | 50
43 | S 2 | 0 | 0 | 87.25 | 12.75 | 100 | 7F21109_D1_Diff_Ver/Probe 1/Fläche 1, Bereich a/Felder/Arbeitsbereich 1/Mehrere Liniendaten 1/Liniendaten 4/EDS-Daten | 50 | 50
44 | S 3 | 0.02 | 0 | 87.41 | 12.57 | 100 | 7F21109_D1_Diff_Ver/Probe 1/Fläche 1, Bereich a/Felder/Arbeitsbereich 1/Mehrere Liniendaten 1/Liniendaten 4/EDS-Daten | 100 | 50
45 | S 4 | 0.04 | 0.1 | 86.84 | 13.02 | 100 | 7F21109_D1_Diff_Ver/Probe 1/Fläche 1, Bereich a/Felder/Arbeitsbereich 1/Mehrere Liniendaten 1/Liniendaten 4/EDS-Daten | 150 | 50
46 | S 5 | 0.06 | 0.04 | 87.12 | 12.78 | 100 | 7F21109_D1_Diff_Ver/Probe 1/Fläche 1, Bereich a/Felder/Arbeitsbereich 1/Mehrere Liniendaten 1/Liniendaten 4/EDS-Daten | 200 | 50
47 | S 6 | 0.02 | 0.01 | 87.6 | 12.37 | 100 | 7F21109_D1_Diff_Ver/Probe 1/Fläche 1, Bereich a/Felder/Arbeitsbereich 1/Mehrere Liniendaten 1/Liniendaten 4/EDS-Daten | 250 | 50
48 | S 7 | 0 | 0 | 87.22 | 12.78 | 100 | 7F21109_D1_Diff_Ver/Probe 1/Fläche 1, Bereich a/Felder/Arbeitsbereich 1/Mehrere Liniendaten 1/Liniendaten 4/EDS-Daten | 300 | 50
49 | S 8 | 0.01 | 0 | 87.03 | 12.96 | 100 | 7F21109_D1_Diff_Ver/Probe 1/Fläche 1, Bereich a/Felder/Arbeitsbereich 1/Mehrere Liniendaten 1/Liniendaten 4/EDS-Daten | 350 | 50
50 | S 9 | 0.01 | 0.04 | 86.49 | 13.46 | 100 | 7F21109_D1_Diff_Ver/Probe 1/Fläche 1, Bereich a/Felder/Arbeitsbereich 1/Mehrere Liniendaten 1/Liniendaten 4/EDS-Daten | 400 | 50
51 | S 10 | 0.06 | 0.04 | 86.4 | 13.49 | 100 | 7F21109_D1_Diff_Ver/Probe 1/Fläche 1, Bereich a/Felder/Arbeitsbereich 1/Mehrere Liniendaten 1/Liniendaten 4/EDS-Daten | 450 | 50
52 | S 11 | 0.03 | 0 | 87.06 | 12.91 | 100 | 7F21109_D1_Diff_Ver/Probe 1/Fläche 1, Bereich a/Felder/Arbeitsbereich 1/Mehrere Liniendaten 1/Liniendaten 4/EDS-Daten | 500 | 50
53 | S 12 | 0.04 | 0 | 86.98 | 12.98 | 100 | 7F21109_D1_Diff_Ver/Probe 1/Fläche 1, Bereich a/Felder/Arbeitsbereich 1/Mehrere Liniendaten 1/Liniendaten 4/EDS-Daten | 550 | 50
54 | S 13 | 0 | 0.01 | 87.18 | 12.81 | 100 | 7F21109_D1_Diff_Ver/Probe 1/Fläche 1, Bereich a/Felder/Arbeitsbereich 1/Mehrere Liniendaten 1/Liniendaten 4/EDS-Daten | 600 | 50
55 | S 14 | 0 | 0 | 86.83 | 13.17 | 100 | 7F21109_D1_Diff_Ver/Probe 1/Fläche 1, Bereich a/Felder/Arbeitsbereich 1/Mehrere Liniendaten 1/Liniendaten 4/EDS-Daten | 650 | 50
56 | S 15 | 0 | 0.02 | 86.82 | 13.16 | 100 | 7F21109_D1_Diff_Ver/Probe 1/Fläche 1, Bereich a/Felder/Arbeitsbereich 1/Mehrere Liniendaten 1/Liniendaten 4/EDS-Daten | 700 | 50
57 | S 16 | 0.05 | 0.03 | 87.08 | 12.84 | 100 | 7F21109_D1_Diff_Ver/Probe 1/Fläche 1, Bereich a/Felder/Arbeitsbereich 1/Mehrere Liniendaten 1/Liniendaten 4/EDS-Daten | 750 | 50
58 | S 17 | 0.01 | 0 | 87.11 | 12.89 | 100 | 7F21109_D1_Diff_Ver/Probe 1/Fläche 1, Bereich a/Felder/Arbeitsbereich 1/Mehrere Liniendaten 1/Liniendaten 4/EDS-Daten | 800 | 50
59 | S 18 | 0 | 0 | 87.25 | 12.75 | 100 | 7F21109_D1_Diff_Ver/Probe 1/Fläche 1, Bereich a/Felder/Arbeitsbereich 1/Mehrere Liniendaten 1/Liniendaten 4/EDS-Daten | 850 | 50
60 | S 19 | 0 | 0 | 86.95 | 13.05 | 100 | 7F21109_D1_Diff_Ver/Probe 1/Fläche 1, Bereich a/Felder/Arbeitsbereich 1/Mehrere Liniendaten 1/Liniendaten 4/EDS-Daten | 900 | 50
61 | S 20 | 0.03 | 0 | 87.15 | 12.82 | 100 | 7F21109_D1_Diff_Ver/Probe 1/Fläche 1, Bereich a/Felder/Arbeitsbereich 1/Mehrere Liniendaten 1/Liniendaten 4/EDS-Daten | 950 | 50
62 | S 21 | 6.89 | 0.06 | 85.08 | 7.97 | 100 | 7F21109_D1_Diff_Ver/Probe 1/Fläche 1, Bereich a/Felder/Arbeitsbereich 1/Mehrere Liniendaten 1/Liniendaten 4/EDS-Daten | 1000 | 50
63 | S 22 | 21.68 | 0 | 78.32 | 0 | 100 | 7F21109_D1_Diff_Ver/Probe 1/Fläche 1, Bereich a/Felder/Arbeitsbereich 1/Mehrere Liniendaten 1/Liniendaten 4/EDS-Daten | 1050 | 50
64 | S 23 | 21.67 | 0.06 | 78.28 | 0 | 100 | 7F21109_D1_Diff_Ver/Probe 1/Fläche 1, Bereich a/Felder/Arbeitsbereich 1/Mehrere Liniendaten 1/Liniendaten 4/EDS-Daten | 1100 | 50
65 | S 24 | 21.73 | 0.03 | 78.13 | 0.11 | 100 | 7F21109_D1_Diff_Ver/Probe 1/Fläche 1, Bereich a/Felder/Arbeitsbereich 1/Mehrere Liniendaten 1/Liniendaten 4/EDS-Daten | 1150 | 50
66 | S 25 | 21.67 | 0 | 78.22 | 0.11 | 100 | 7F21109_D1_Diff_Ver/Probe 1/Fläche 1, Bereich a/Felder/Arbeitsbereich 1/Mehrere Liniendaten 1/Liniendaten 4/EDS-Daten | 1200 | 50
67 | S 26 | 21.73 | 0.05 | 78.23 | 0 | 100 | 7F21109_D1_Diff_Ver/Probe 1/Fläche 1, Bereich a/Felder/Arbeitsbereich 1/Mehrere Liniendaten 1/Liniendaten 4/EDS-Daten | 1250 | 50
68 | S 27 | 21.38 | 0.16 | 78.31 | 0.15 | 100 | 7F21109_D1_Diff_Ver/Probe 1/Fläche 1, Bereich a/Felder/Arbeitsbereich 1/Mehrere Liniendaten 1/Liniendaten 4/EDS-Daten | 1300 | 50
69 | S 28 | 21.59 | 0.02 | 78.39 | 0 | 100 | 7F21109_D1_Diff_Ver/Probe 1/Fläche 1, Bereich a/Felder/Arbeitsbereich 1/Mehrere Liniendaten 1/Liniendaten 4/EDS-Daten | 1350 | 50
70 | S 29 | 21.44 | 0.14 | 78.41 | 0.01 | 100 | 7F21109_D1_Diff_Ver/Probe 1/Fläche 1, Bereich a/Felder/Arbeitsbereich 1/Mehrere Liniendaten 1/Liniendaten 4/EDS-Daten | 1400 | 50
71 | S 30 | 21.42 | 0.05 | 78.47 | 0.06 | 100 | 7F21109_D1_Diff_Ver/Probe 1/Fläche 1, Bereich a/Felder/Arbeitsbereich 1/Mehrere Liniendaten 1/Liniendaten 4/EDS-Daten | 1450 | 50
72 | S 31 | 21.38 | 0 | 78.47 | 0.15 | 100 | 7F21109_D1_Diff_Ver/Probe 1/Fläche 1, Bereich a/Felder/Arbeitsbereich 1/Mehrere Liniendaten 1/Liniendaten 4/EDS-Daten | 1500 | 50
73 | S 32 | 21.22 | 0 | 78.77 | 0.01 | 100 | 7F21109_D1_Diff_Ver/Probe 1/Fläche 1, Bereich a/Felder/Arbeitsbereich 1/Mehrere Liniendaten 1/Liniendaten 4/EDS-Daten | 1550 | 50
74 | S 33 | 21.21 | 0.1 | 78.64 | 0.05 | 100 | 7F21109_D1_Diff_Ver/Probe 1/Fläche 1, Bereich a/Felder/Arbeitsbereich 1/Mehrere Liniendaten 1/Liniendaten 4/EDS-Daten | 1600 | 50
75 | S 34 | 21.56 | 0.08 | 78.36 | 0 | 100 | 7F21109_D1_Diff_Ver/Probe 1/Fläche 1, Bereich a/Felder/Arbeitsbereich 1/Mehrere Liniendaten 1/Liniendaten 4/EDS-Daten | 1650 | 50
76 | S 35 | 21.58 | 0.14 | 77.98 | 0.29 | 100 | 7F21109_D1_Diff_Ver/Probe 1/Fläche 1, Bereich a/Felder/Arbeitsbereich 1/Mehrere Liniendaten 1/Liniendaten 4/EDS-Daten | 1700 | 50
77 | S 36 | 21.2 | 0.01 | 78.79 | 0 | 100 | 7F21109_D1_Diff_Ver/Probe 1/Fläche 1, Bereich a/Felder/Arbeitsbereich 1/Mehrere Liniendaten 1/Liniendaten 4/EDS-Daten | 1750 | 50
78 | S 37 | 21.72 | 0 | 78.16 | 0.13 | 100 | 7F21109_D1_Diff_Ver/Probe 1/Fläche 1, Bereich a/Felder/Arbeitsbereich 1/Mehrere Liniendaten 1/Liniendaten 4/EDS-Daten | 1800 | 50
79 | S 38 | 21.37 | 0.11 | 78.48 | 0.04 | 100 | 7F21109_D1_Diff_Ver/Probe 1/Fläche 1, Bereich a/Felder/Arbeitsbereich 1/Mehrere Liniendaten 1/Liniendaten 4/EDS-Daten | 1850 | 50
80 | S 39 | 21.32 | 0.05 | 78.47 | 0.16 | 100 | 7F21109_D1_Diff_Ver/Probe 1/Fläche 1, Bereich a/Felder/Arbeitsbereich 1/Mehrere Liniendaten 1/Liniendaten 4/EDS-Daten | 1900 | 50
81 | S 40 | 21.58 | 0.02 | 78.35 | 0.05 | 100 | 7F21109_D1_Diff_Ver/Probe 1/Fläche 1, Bereich a/Felder/Arbeitsbereich 1/Mehrere Liniendaten 1/Liniendaten 4/EDS-Daten | 1950 | 50
82 | S 41 | 21.43 | 0.01 | 78.54 | 0.03 | 100 | 7F21109_D1_Diff_Ver/Probe 1/Fläche 1, Bereich a/Felder/Arbeitsbereich 1/Mehrere Liniendaten 1/Liniendaten 4/EDS-Daten | 2000 | 50
83 | S 1 | 0.03 | 0.06 | 86.74 | 13.17 | 100 | 7F21109_D1_Diff_Ver/Probe 1/Fläche 1, Bereich a/Felder/Arbeitsbereich 1/Mehrere Liniendaten 1/Liniendaten 3/EDS-Daten | 0 | 100
84 | S 2 | 0 | 0 | 87.34 | 12.66 | 100 | 7F21109_D1_Diff_Ver/Probe 1/Fläche 1, Bereich a/Felder/Arbeitsbereich 1/Mehrere Liniendaten 1/Liniendaten 3/EDS-Daten | 50 | 100
85 | S 3 | 0 | 0.06 | 87.2 | 12.74 | 100 | 7F21109_D1_Diff_Ver/Probe 1/Fläche 1, Bereich a/Felder/Arbeitsbereich 1/Mehrere Liniendaten 1/Liniendaten 3/EDS-Daten | 100 | 100
86 | S 4 | 0 | 0 | 87.03 | 12.97 | 100 | 7F21109_D1_Diff_Ver/Probe 1/Fläche 1, Bereich a/Felder/Arbeitsbereich 1/Mehrere Liniendaten 1/Liniendaten 3/EDS-Daten | 150 | 100
87 | S 5 | 0 | 0.05 | 87.04 | 12.92 | 100 | 7F21109_D1_Diff_Ver/Probe 1/Fläche 1, Bereich a/Felder/Arbeitsbereich 1/Mehrere Liniendaten 1/Liniendaten 3/EDS-Daten | 200 | 100
88 | S 6 | 0.06 | 0.03 | 87.04 | 12.87 | 100 | 7F21109_D1_Diff_Ver/Probe 1/Fläche 1, Bereich a/Felder/Arbeitsbereich 1/Mehrere Liniendaten 1/Liniendaten 3/EDS-Daten | 250 | 100
89 | S 7 | 0 | 0 | 87.6 | 12.4 | 100 | 7F21109_D1_Diff_Ver/Probe 1/Fläche 1, Bereich a/Felder/Arbeitsbereich 1/Mehrere Liniendaten 1/Liniendaten 3/EDS-Daten | 300 | 100
90 | S 8 | 0 | 0 | 87.34 | 12.66 | 100 | 7F21109_D1_Diff_Ver/Probe 1/Fläche 1, Bereich a/Felder/Arbeitsbereich 1/Mehrere Liniendaten 1/Liniendaten 3/EDS-Daten | 350 | 100
91 | S 9 | 0.04 | 0.07 | 86.72 | 13.17 | 100 | 7F21109_D1_Diff_Ver/Probe 1/Fläche 1, Bereich a/Felder/Arbeitsbereich 1/Mehrere Liniendaten 1/Liniendaten 3/EDS-Daten | 400 | 100
92 | S 10 | 0.03 | 0 | 86.86 | 13.11 | 100 | 7F21109_D1_Diff_Ver/Probe 1/Fläche 1, Bereich a/Felder/Arbeitsbereich 1/Mehrere Liniendaten 1/Liniendaten 3/EDS-Daten | 450 | 100
93 | S 11 | 0 | 0.04 | 86.62 | 13.35 | 100 | 7F21109_D1_Diff_Ver/Probe 1/Fläche 1, Bereich a/Felder/Arbeitsbereich 1/Mehrere Liniendaten 1/Liniendaten 3/EDS-Daten | 500 | 100
94 | S 12 | 0 | 0 | 87.1 | 12.9 | 100 | 7F21109_D1_Diff_Ver/Probe 1/Fläche 1, Bereich a/Felder/Arbeitsbereich 1/Mehrere Liniendaten 1/Liniendaten 3/EDS-Daten | 550 | 100
95 | S 13 | 0.04 | 0 | 86.78 | 13.19 | 100 | 7F21109_D1_Diff_Ver/Probe 1/Fläche 1, Bereich a/Felder/Arbeitsbereich 1/Mehrere Liniendaten 1/Liniendaten 3/EDS-Daten | 600 | 100
96 | S 14 | 0.05 | 0 | 86.83 | 13.12 | 100 | 7F21109_D1_Diff_Ver/Probe 1/Fläche 1, Bereich a/Felder/Arbeitsbereich 1/Mehrere Liniendaten 1/Liniendaten 3/EDS-Daten | 650 | 100
97 | S 15 | 0.03 | 0.04 | 86.45 | 13.48 | 100 | 7F21109_D1_Diff_Ver/Probe 1/Fläche 1, Bereich a/Felder/Arbeitsbereich 1/Mehrere Liniendaten 1/Liniendaten 3/EDS-Daten | 700 | 100
98 | S 16 | 0 | 0 | 86.87 | 13.13 | 100 | 7F21109_D1_Diff_Ver/Probe 1/Fläche 1, Bereich a/Felder/Arbeitsbereich 1/Mehrere Liniendaten 1/Liniendaten 3/EDS-Daten | 750 | 100
99 | S 17 | 0 | 0.07 | 87.23 | 12.7 | 100 | 7F21109_D1_Diff_Ver/Probe 1/Fläche 1, Bereich a/Felder/Arbeitsbereich 1/Mehrere Liniendaten 1/Liniendaten 3/EDS-Daten | 800 | 100
100 | S 18 | 0.01 | 0.05 | 87.44 | 12.51 | 100 | 7F21109_D1_Diff_Ver/Probe 1/Fläche 1, Bereich a/Felder/Arbeitsbereich 1/Mehrere Liniendaten 1/Liniendaten 3/EDS-Daten | 850 | 100
101 | S 19 | 0 | 0.05 | 87.44 | 12.51 | 100 | 7F21109_D1_Diff_Ver/Probe 1/Fläche 1, Bereich a/Felder/Arbeitsbereich 1/Mehrere Liniendaten 1/Liniendaten 3/EDS-Daten | 900 | 100
102 | S 20 | 0.02 | 0.07 | 87.06 | 12.84 | 100 | 7F21109_D1_Diff_Ver/Probe 1/Fläche 1, Bereich a/Felder/Arbeitsbereich 1/Mehrere Liniendaten 1/Liniendaten 3/EDS-Daten | 950 | 100
103 | S 21 | 7.25 | 0.02 | 84.84 | 7.89 | 100 | 7F21109_D1_Diff_Ver/Probe 1/Fläche 1, Bereich a/Felder/Arbeitsbereich 1/Mehrere Liniendaten 1/Liniendaten 3/EDS-Daten | 1000 | 100
104 | S 22 | 21.52 | 0 | 78.48 | 0 | 100 | 7F21109_D1_Diff_Ver/Probe 1/Fläche 1, Bereich a/Felder/Arbeitsbereich 1/Mehrere Liniendaten 1/Liniendaten 3/EDS-Daten | 1050 | 100
105 | S 23 | 21.46 | 0 | 78.51 | 0.03 | 100 | 7F21109_D1_Diff_Ver/Probe 1/Fläche 1, Bereich a/Felder/Arbeitsbereich 1/Mehrere Liniendaten 1/Liniendaten 3/EDS-Daten | 1100 | 100
106 | S 24 | 21.67 | 0 | 78.21 | 0.12 | 100 | 7F21109_D1_Diff_Ver/Probe 1/Fläche 1, Bereich a/Felder/Arbeitsbereich 1/Mehrere Liniendaten 1/Liniendaten 3/EDS-Daten | 1150 | 100
107 | S 25 | 21.62 | 0 | 78.2 | 0.18 | 100 | 7F21109_D1_Diff_Ver/Probe 1/Fläche 1, Bereich a/Felder/Arbeitsbereich 1/Mehrere Liniendaten 1/Liniendaten 3/EDS-Daten | 1200 | 100
108 | S 26 | 21.77 | 0.01 | 78.22 | 0 | 100 | 7F21109_D1_Diff_Ver/Probe 1/Fläche 1, Bereich a/Felder/Arbeitsbereich 1/Mehrere Liniendaten 1/Liniendaten 3/EDS-Daten | 1250 | 100
109 | S 27 | 21.42 | 0 | 78.48 | 0.1 | 100 | 7F21109_D1_Diff_Ver/Probe 1/Fläche 1, Bereich a/Felder/Arbeitsbereich 1/Mehrere Liniendaten 1/Liniendaten 3/EDS-Daten | 1300 | 100
110 | S 28 | 21.31 | 0.08 | 78.6 | 0.01 | 100 | 7F21109_D1_Diff_Ver/Probe 1/Fläche 1, Bereich a/Felder/Arbeitsbereich 1/Mehrere Liniendaten 1/Liniendaten 3/EDS-Daten | 1350 | 100
111 | S 29 | 21.67 | 0 | 78.27 | 0.06 | 100 | 7F21109_D1_Diff_Ver/Probe 1/Fläche 1, Bereich a/Felder/Arbeitsbereich 1/Mehrere Liniendaten 1/Liniendaten 3/EDS-Daten | 1400 | 100
112 | S 30 | 21.37 | 0.07 | 78.56 | 0 | 100 | 7F21109_D1_Diff_Ver/Probe 1/Fläche 1, Bereich a/Felder/Arbeitsbereich 1/Mehrere Liniendaten 1/Liniendaten 3/EDS-Daten | 1450 | 100
113 | S 31 | 21.52 | 0 | 78.45 | 0.03 | 100 | 7F21109_D1_Diff_Ver/Probe 1/Fläche 1, Bereich a/Felder/Arbeitsbereich 1/Mehrere Liniendaten 1/Liniendaten 3/EDS-Daten | 1500 | 100
114 | S 32 | 21.44 | 0.03 | 78.47 | 0.06 | 100 | 7F21109_D1_Diff_Ver/Probe 1/Fläche 1, Bereich a/Felder/Arbeitsbereich 1/Mehrere Liniendaten 1/Liniendaten 3/EDS-Daten | 1550 | 100
115 | S 33 | 21.31 | 0.03 | 78.48 | 0.17 | 100 | 7F21109_D1_Diff_Ver/Probe 1/Fläche 1, Bereich a/Felder/Arbeitsbereich 1/Mehrere Liniendaten 1/Liniendaten 3/EDS-Daten | 1600 | 100
116 | S 34 | 21.31 | 0 | 78.67 | 0.02 | 100 | 7F21109_D1_Diff_Ver/Probe 1/Fläche 1, Bereich a/Felder/Arbeitsbereich 1/Mehrere Liniendaten 1/Liniendaten 3/EDS-Daten | 1650 | 100
117 | S 35 | 21.52 | 0.06 | 78.38 | 0.05 | 100 | 7F21109_D1_Diff_Ver/Probe 1/Fläche 1, Bereich a/Felder/Arbeitsbereich 1/Mehrere Liniendaten 1/Liniendaten 3/EDS-Daten | 1700 | 100
118 | S 36 | 21.17 | 0.06 | 78.74 | 0.02 | 100 | 7F21109_D1_Diff_Ver/Probe 1/Fläche 1, Bereich a/Felder/Arbeitsbereich 1/Mehrere Liniendaten 1/Liniendaten 3/EDS-Daten | 1750 | 100
119 | S 37 | 21.42 | 0.13 | 78.44 | 0.01 | 100 | 7F21109_D1_Diff_Ver/Probe 1/Fläche 1, Bereich a/Felder/Arbeitsbereich 1/Mehrere Liniendaten 1/Liniendaten 3/EDS-Daten | 1800 | 100
120 | S 38 | 21.18 | 0 | 78.62 | 0.2 | 100 | 7F21109_D1_Diff_Ver/Probe 1/Fläche 1, Bereich a/Felder/Arbeitsbereich 1/Mehrere Liniendaten 1/Liniendaten 3/EDS-Daten | 1850 | 100
121 | S 39 | 21.23 | 0 | 78.73 | 0.04 | 100 | 7F21109_D1_Diff_Ver/Probe 1/Fläche 1, Bereich a/Felder/Arbeitsbereich 1/Mehrere Liniendaten 1/Liniendaten 3/EDS-Daten | 1900 | 100
122 | S 40 | 21.71 | 0 | 78.29 | 0 | 100 | 7F21109_D1_Diff_Ver/Probe 1/Fläche 1, Bereich a/Felder/Arbeitsbereich 1/Mehrere Liniendaten 1/Liniendaten 3/EDS-Daten | 1950 | 100
123 | S 41 | 21.36 | 0 | 78.48 | 0.16 | 100 | 7F21109_D1_Diff_Ver/Probe 1/Fläche 1, Bereich a/Felder/Arbeitsbereich 1/Mehrere Liniendaten 1/Liniendaten 3/EDS-Daten | 2000 | 100
124 | S 1 | 0.02 | 0 | 86.5 | 13.48 | 100 | 7F21109_D1_Diff_Ver/Probe 1/Fläche 1, Bereich a/Felder/Arbeitsbereich 1/Mehrere Liniendaten 1/Liniendaten 2/EDS-Daten | 0 | 150
125 | S 2 | 0 | 0 | 87.11 | 12.89 | 100 | 7F21109_D1_Diff_Ver/Probe 1/Fläche 1, Bereich a/Felder/Arbeitsbereich 1/Mehrere Liniendaten 1/Liniendaten 2/EDS-Daten | 50 | 150
126 | S 3 | 0 | 0 | 87.02 | 12.98 | 100 | 7F21109_D1_Diff_Ver/Probe 1/Fläche 1, Bereich a/Felder/Arbeitsbereich 1/Mehrere Liniendaten 1/Liniendaten 2/EDS-Daten | 100 | 150
127 | S 4 | 0 | 0 | 86.7 | 13.3 | 100 | 7F21109_D1_Diff_Ver/Probe 1/Fläche 1, Bereich a/Felder/Arbeitsbereich 1/Mehrere Liniendaten 1/Liniendaten 2/EDS-Daten | 150 | 150
128 | S 5 | 0 | 0.04 | 86.69 | 13.27 | 100 | 7F21109_D1_Diff_Ver/Probe 1/Fläche 1, Bereich a/Felder/Arbeitsbereich 1/Mehrere Liniendaten 1/Liniendaten 2/EDS-Daten | 200 | 150
129 | S 6 | 0 | 0.06 | 86.87 | 13.07 | 100 | 7F21109_D1_Diff_Ver/Probe 1/Fläche 1, Bereich a/Felder/Arbeitsbereich 1/Mehrere Liniendaten 1/Liniendaten 2/EDS-Daten | 250 | 150
130 | S 7 | 0 | 0.15 | 87.35 | 12.5 | 100 | 7F21109_D1_Diff_Ver/Probe 1/Fläche 1, Bereich a/Felder/Arbeitsbereich 1/Mehrere Liniendaten 1/Liniendaten 2/EDS-Daten | 300 | 150
131 | S 8 | 0 | 0 | 87.51 | 12.49 | 100 | 7F21109_D1_Diff_Ver/Probe 1/Fläche 1, Bereich a/Felder/Arbeitsbereich 1/Mehrere Liniendaten 1/Liniendaten 2/EDS-Daten | 350 | 150
132 | S 9 | 0 | 0 | 87.39 | 12.61 | 100 | 7F21109_D1_Diff_Ver/Probe 1/Fläche 1, Bereich a/Felder/Arbeitsbereich 1/Mehrere Liniendaten 1/Liniendaten 2/EDS-Daten | 400 | 150
133 | S 10 | 0 | 0.04 | 87.34 | 12.62 | 100 | 7F21109_D1_Diff_Ver/Probe 1/Fläche 1, Bereich a/Felder/Arbeitsbereich 1/Mehrere Liniendaten 1/Liniendaten 2/EDS-Daten | 450 | 150
134 | S 11 | 0.02 | 0.06 | 87.27 | 12.64 | 100 | 7F21109_D1_Diff_Ver/Probe 1/Fläche 1, Bereich a/Felder/Arbeitsbereich 1/Mehrere Liniendaten 1/Liniendaten 2/EDS-Daten | 500 | 150
135 | S 12 | 0 | 0 | 87.05 | 12.95 | 100 | 7F21109_D1_Diff_Ver/Probe 1/Fläche 1, Bereich a/Felder/Arbeitsbereich 1/Mehrere Liniendaten 1/Liniendaten 2/EDS-Daten | 550 | 150
136 | S 13 | 0.03 | 0.05 | 87 | 12.92 | 100 | 7F21109_D1_Diff_Ver/Probe 1/Fläche 1, Bereich a/Felder/Arbeitsbereich 1/Mehrere Liniendaten 1/Liniendaten 2/EDS-Daten | 600 | 150
137 | S 14 | 0 | 0 | 87.28 | 12.72 | 100 | 7F21109_D1_Diff_Ver/Probe 1/Fläche 1, Bereich a/Felder/Arbeitsbereich 1/Mehrere Liniendaten 1/Liniendaten 2/EDS-Daten | 650 | 150
138 | S 15 | 0 | 0.06 | 86.68 | 13.27 | 100 | 7F21109_D1_Diff_Ver/Probe 1/Fläche 1, Bereich a/Felder/Arbeitsbereich 1/Mehrere Liniendaten 1/Liniendaten 2/EDS-Daten | 700 | 150
139 | S 16 | 0.05 | 0.02 | 86.61 | 13.32 | 100 | 7F21109_D1_Diff_Ver/Probe 1/Fläche 1, Bereich a/Felder/Arbeitsbereich 1/Mehrere Liniendaten 1/Liniendaten 2/EDS-Daten | 750 | 150
140 | S 17 | 0 | 0 | 87.01 | 12.99 | 100 | 7F21109_D1_Diff_Ver/Probe 1/Fläche 1, Bereich a/Felder/Arbeitsbereich 1/Mehrere Liniendaten 1/Liniendaten 2/EDS-Daten | 800 | 150
141 | S 18 | 0.02 | 0 | 87.58 | 12.39 | 100 | 7F21109_D1_Diff_Ver/Probe 1/Fläche 1, Bereich a/Felder/Arbeitsbereich 1/Mehrere Liniendaten 1/Liniendaten 2/EDS-Daten | 850 | 150
142 | S 19 | 0 | 0.02 | 87.76 | 12.22 | 100 | 7F21109_D1_Diff_Ver/Probe 1/Fläche 1, Bereich a/Felder/Arbeitsbereich 1/Mehrere Liniendaten 1/Liniendaten 2/EDS-Daten | 900 | 150
143 | S 20 | 0.06 | 0 | 86.82 | 13.11 | 100 | 7F21109_D1_Diff_Ver/Probe 1/Fläche 1, Bereich a/Felder/Arbeitsbereich 1/Mehrere Liniendaten 1/Liniendaten 2/EDS-Daten | 950 | 150
144 | S 21 | 7.53 | 0 | 84.31 | 8.16 | 100 | 7F21109_D1_Diff_Ver/Probe 1/Fläche 1, Bereich a/Felder/Arbeitsbereich 1/Mehrere Liniendaten 1/Liniendaten 2/EDS-Daten | 1000 | 150
145 | S 22 | 21.64 | 0.05 | 78.31 | 0 | 100 | 7F21109_D1_Diff_Ver/Probe 1/Fläche 1, Bereich a/Felder/Arbeitsbereich 1/Mehrere Liniendaten 1/Liniendaten 2/EDS-Daten | 1050 | 150
146 | S 23 | 21.52 | 0.01 | 78.47 | 0 | 100 | 7F21109_D1_Diff_Ver/Probe 1/Fläche 1, Bereich a/Felder/Arbeitsbereich 1/Mehrere Liniendaten 1/Liniendaten 2/EDS-Daten | 1100 | 150
147 | S 24 | 21.61 | 0.05 | 78.33 | 0 | 100 | 7F21109_D1_Diff_Ver/Probe 1/Fläche 1, Bereich a/Felder/Arbeitsbereich 1/Mehrere Liniendaten 1/Liniendaten 2/EDS-Daten | 1150 | 150
148 | S 25 | 21.59 | 0 | 78.39 | 0.02 | 100 | 7F21109_D1_Diff_Ver/Probe 1/Fläche 1, Bereich a/Felder/Arbeitsbereich 1/Mehrere Liniendaten 1/Liniendaten 2/EDS-Daten | 1200 | 150
149 | S 26 | 21.44 | 0.06 | 78.5 | 0 | 100 | 7F21109_D1_Diff_Ver/Probe 1/Fläche 1, Bereich a/Felder/Arbeitsbereich 1/Mehrere Liniendaten 1/Liniendaten 2/EDS-Daten | 1250 | 150
150 | S 27 | 21.61 | 0 | 78.39 | 0 | 100 | 7F21109_D1_Diff_Ver/Probe 1/Fläche 1, Bereich a/Felder/Arbeitsbereich 1/Mehrere Liniendaten 1/Liniendaten 2/EDS-Daten | 1300 | 150
151 | S 28 | 21.59 | 0 | 78.26 | 0.15 | 100 | 7F21109_D1_Diff_Ver/Probe 1/Fläche 1, Bereich a/Felder/Arbeitsbereich 1/Mehrere Liniendaten 1/Liniendaten 2/EDS-Daten | 1350 | 150
152 | S 29 | 21.57 | 0.03 | 78.4 | 0 | 100 | 7F21109_D1_Diff_Ver/Probe 1/Fläche 1, Bereich a/Felder/Arbeitsbereich 1/Mehrere Liniendaten 1/Liniendaten 2/EDS-Daten | 1400 | 150
153 | S 30 | 21.44 | 0.11 | 78.41 | 0.04 | 100 | 7F21109_D1_Diff_Ver/Probe 1/Fläche 1, Bereich a/Felder/Arbeitsbereich 1/Mehrere Liniendaten 1/Liniendaten 2/EDS-Daten | 1450 | 150
154 | S 31 | 21.52 | 0 | 78.46 | 0.03 | 100 | 7F21109_D1_Diff_Ver/Probe 1/Fläche 1, Bereich a/Felder/Arbeitsbereich 1/Mehrere Liniendaten 1/Liniendaten 2/EDS-Daten | 1500 | 150
155 | S 32 | 21.43 | 0.01 | 78.57 | 0 | 100 | 7F21109_D1_Diff_Ver/Probe 1/Fläche 1, Bereich a/Felder/Arbeitsbereich 1/Mehrere Liniendaten 1/Liniendaten 2/EDS-Daten | 1550 | 150
156 | S 33 | 21.5 | 0.07 | 78.43 | 0 | 100 | 7F21109_D1_Diff_Ver/Probe 1/Fläche 1, Bereich a/Felder/Arbeitsbereich 1/Mehrere Liniendaten 1/Liniendaten 2/EDS-Daten | 1600 | 150
157 | S 34 | 21.59 | 0.1 | 78.19 | 0.12 | 100 | 7F21109_D1_Diff_Ver/Probe 1/Fläche 1, Bereich a/Felder/Arbeitsbereich 1/Mehrere Liniendaten 1/Liniendaten 2/EDS-Daten | 1650 | 150
158 | S 35 | 21.53 | 0 | 78.44 | 0.03 | 100 | 7F21109_D1_Diff_Ver/Probe 1/Fläche 1, Bereich a/Felder/Arbeitsbereich 1/Mehrere Liniendaten 1/Liniendaten 2/EDS-Daten | 1700 | 150
159 | S 36 | 21.41 | 0 | 78.55 | 0.04 | 100 | 7F21109_D1_Diff_Ver/Probe 1/Fläche 1, Bereich a/Felder/Arbeitsbereich 1/Mehrere Liniendaten 1/Liniendaten 2/EDS-Daten | 1750 | 150
160 | S 37 | 21.61 | 0 | 78.39 | 0 | 100 | 7F21109_D1_Diff_Ver/Probe 1/Fläche 1, Bereich a/Felder/Arbeitsbereich 1/Mehrere Liniendaten 1/Liniendaten 2/EDS-Daten | 1800 | 150
161 | S 38 | 21.42 | 0 | 78.58 | 0 | 100 | 7F21109_D1_Diff_Ver/Probe 1/Fläche 1, Bereich a/Felder/Arbeitsbereich 1/Mehrere Liniendaten 1/Liniendaten 2/EDS-Daten | 1850 | 150
162 | S 39 | 21.38 | 0.14 | 78.47 | 0 | 100 | 7F21109_D1_Diff_Ver/Probe 1/Fläche 1, Bereich a/Felder/Arbeitsbereich 1/Mehrere Liniendaten 1/Liniendaten 2/EDS-Daten | 1900 | 150
163 | S 40 | 21.34 | 0.05 | 78.61 | 0 | 100 | 7F21109_D1_Diff_Ver/Probe 1/Fläche 1, Bereich a/Felder/Arbeitsbereich 1/Mehrere Liniendaten 1/Liniendaten 2/EDS-Daten | 1950 | 150
164 | S 41 | 21.37 | 0 | 78.6 | 0.03 | 100 | 7F21109_D1_Diff_Ver/Probe 1/Fläche 1, Bereich a/Felder/Arbeitsbereich 1/Mehrere Liniendaten 1/Liniendaten 2/EDS-Daten | 2000 | 150
165 | S 1 | 0.08 | 0.07 | 87.21 | 12.65 | 100 | 7F21109_D1_Diff_Ver/Probe 1/Fläche 1, Bereich a/Felder/Arbeitsbereich 1/Mehrere Liniendaten 1/Liniendaten 1/EDS-Daten | 0 | 200
166 | S 2 | 0 | 0 | 86.9 | 13.1 | 100 | 7F21109_D1_Diff_Ver/Probe 1/Fläche 1, Bereich a/Felder/Arbeitsbereich 1/Mehrere Liniendaten 1/Liniendaten 1/EDS-Daten | 50 | 200
167 | S 3 | 0 | 0 | 87.05 | 12.95 | 100 | 7F21109_D1_Diff_Ver/Probe 1/Fläche 1, Bereich a/Felder/Arbeitsbereich 1/Mehrere Liniendaten 1/Liniendaten 1/EDS-Daten | 100 | 200
168 | S 4 | 0 | 0 | 87.19 | 12.81 | 100 | 7F21109_D1_Diff_Ver/Probe 1/Fläche 1, Bereich a/Felder/Arbeitsbereich 1/Mehrere Liniendaten 1/Liniendaten 1/EDS-Daten | 150 | 200
169 | S 5 | 0 | 0 | 87.21 | 12.79 | 100 | 7F21109_D1_Diff_Ver/Probe 1/Fläche 1, Bereich a/Felder/Arbeitsbereich 1/Mehrere Liniendaten 1/Liniendaten 1/EDS-Daten | 200 | 200
170 | S 6 | 0.04 | 0.05 | 87.32 | 12.6 | 100 | 7F21109_D1_Diff_Ver/Probe 1/Fläche 1, Bereich a/Felder/Arbeitsbereich 1/Mehrere Liniendaten 1/Liniendaten 1/EDS-Daten | 250 | 200
171 | S 7 | 0.05 | 0 | 87.29 | 12.66 | 100 | 7F21109_D1_Diff_Ver/Probe 1/Fläche 1, Bereich a/Felder/Arbeitsbereich 1/Mehrere Liniendaten 1/Liniendaten 1/EDS-Daten | 300 | 200
172 | S 8 | 0.03 | 0 | 87.24 | 12.73 | 100 | 7F21109_D1_Diff_Ver/Probe 1/Fläche 1, Bereich a/Felder/Arbeitsbereich 1/Mehrere Liniendaten 1/Liniendaten 1/EDS-Daten | 350 | 200
173 | S 9 | 0.01 | 0.14 | 87.31 | 12.55 | 100 | 7F21109_D1_Diff_Ver/Probe 1/Fläche 1, Bereich a/Felder/Arbeitsbereich 1/Mehrere Liniendaten 1/Liniendaten 1/EDS-Daten | 400 | 200
174 | S 10 | 0 | 0 | 87.61 | 12.39 | 100 | 7F21109_D1_Diff_Ver/Probe 1/Fläche 1, Bereich a/Felder/Arbeitsbereich 1/Mehrere Liniendaten 1/Liniendaten 1/EDS-Daten | 450 | 200
175 | S 11 | 0 | 0 | 87.62 | 12.38 | 100 | 7F21109_D1_Diff_Ver/Probe 1/Fläche 1, Bereich a/Felder/Arbeitsbereich 1/Mehrere Liniendaten 1/Liniendaten 1/EDS-Daten | 500 | 200
176 | S 12 | 0.06 | 0.02 | 87.45 | 12.48 | 100 | 7F21109_D1_Diff_Ver/Probe 1/Fläche 1, Bereich a/Felder/Arbeitsbereich 1/Mehrere Liniendaten 1/Liniendaten 1/EDS-Daten | 550 | 200
177 | S 13 | 0 | 0.07 | 87.78 | 12.15 | 100 | 7F21109_D1_Diff_Ver/Probe 1/Fläche 1, Bereich a/Felder/Arbeitsbereich 1/Mehrere Liniendaten 1/Liniendaten 1/EDS-Daten | 600 | 200
178 | S 14 | 0.02 | 0 | 87.45 | 12.53 | 100 | 7F21109_D1_Diff_Ver/Probe 1/Fläche 1, Bereich a/Felder/Arbeitsbereich 1/Mehrere Liniendaten 1/Liniendaten 1/EDS-Daten | 650 | 200
179 | S 15 | 0 | 0 | 86.76 | 13.24 | 100 | 7F21109_D1_Diff_Ver/Probe 1/Fläche 1, Bereich a/Felder/Arbeitsbereich 1/Mehrere Liniendaten 1/Liniendaten 1/EDS-Daten | 700 | 200
180 | S 16 | 0.02 | 0.02 | 86.67 | 13.3 | 100 | 7F21109_D1_Diff_Ver/Probe 1/Fläche 1, Bereich a/Felder/Arbeitsbereich 1/Mehrere Liniendaten 1/Liniendaten 1/EDS-Daten | 750 | 200
181 | S 17 | 0 | 0.09 | 86.84 | 13.07 | 100 | 7F21109_D1_Diff_Ver/Probe 1/Fläche 1, Bereich a/Felder/Arbeitsbereich 1/Mehrere Liniendaten 1/Liniendaten 1/EDS-Daten | 800 | 200
182 | S 18 | 0 | 0 | 87.46 | 12.54 | 100 | 7F21109_D1_Diff_Ver/Probe 1/Fläche 1, Bereich a/Felder/Arbeitsbereich 1/Mehrere Liniendaten 1/Liniendaten 1/EDS-Daten | 850 | 200
183 | S 19 | 0.08 | 0 | 86.85 | 13.07 | 100 | 7F21109_D1_Diff_Ver/Probe 1/Fläche 1, Bereich a/Felder/Arbeitsbereich 1/Mehrere Liniendaten 1/Liniendaten 1/EDS-Daten | 900 | 200
184 | S 20 | 0.09 | 0.03 | 86.82 | 13.06 | 100 | 7F21109_D1_Diff_Ver/Probe 1/Fläche 1, Bereich a/Felder/Arbeitsbereich 1/Mehrere Liniendaten 1/Liniendaten 1/EDS-Daten | 950 | 200
185 | S 21 | 8.15 | 0 | 84.33 | 7.52 | 100 | 7F21109_D1_Diff_Ver/Probe 1/Fläche 1, Bereich a/Felder/Arbeitsbereich 1/Mehrere Liniendaten 1/Liniendaten 1/EDS-Daten | 1000 | 200
186 | S 22 | 21.59 | 0.15 | 78.26 | 0 | 100 | 7F21109_D1_Diff_Ver/Probe 1/Fläche 1, Bereich a/Felder/Arbeitsbereich 1/Mehrere Liniendaten 1/Liniendaten 1/EDS-Daten | 1050 | 200
187 | S 23 | 21.48 | 0 | 78.52 | 0 | 100 | 7F21109_D1_Diff_Ver/Probe 1/Fläche 1, Bereich a/Felder/Arbeitsbereich 1/Mehrere Liniendaten 1/Liniendaten 1/EDS-Daten | 1100 | 200
188 | S 24 | 21.57 | 0 | 78.43 | 0 | 100 | 7F21109_D1_Diff_Ver/Probe 1/Fläche 1, Bereich a/Felder/Arbeitsbereich 1/Mehrere Liniendaten 1/Liniendaten 1/EDS-Daten | 1150 | 200
189 | S 25 | 21.54 | 0.09 | 78.32 | 0.05 | 100 | 7F21109_D1_Diff_Ver/Probe 1/Fläche 1, Bereich a/Felder/Arbeitsbereich 1/Mehrere Liniendaten 1/Liniendaten 1/EDS-Daten | 1200 | 200
190 | S 26 | 21.43 | 0 | 78.47 | 0.09 | 100 | 7F21109_D1_Diff_Ver/Probe 1/Fläche 1, Bereich a/Felder/Arbeitsbereich 1/Mehrere Liniendaten 1/Liniendaten 1/EDS-Daten | 1250 | 200
191 | S 27 | 21.47 | 0.05 | 78.47 | 0.01 | 100 | 7F21109_D1_Diff_Ver/Probe 1/Fläche 1, Bereich a/Felder/Arbeitsbereich 1/Mehrere Liniendaten 1/Liniendaten 1/EDS-Daten | 1300 | 200
192 | S 28 | 21.54 | 0 | 78.46 | 0 | 100 | 7F21109_D1_Diff_Ver/Probe 1/Fläche 1, Bereich a/Felder/Arbeitsbereich 1/Mehrere Liniendaten 1/Liniendaten 1/EDS-Daten | 1350 | 200
193 | S 29 | 21.48 | 0 | 78.52 | 0.01 | 100 | 7F21109_D1_Diff_Ver/Probe 1/Fläche 1, Bereich a/Felder/Arbeitsbereich 1/Mehrere Liniendaten 1/Liniendaten 1/EDS-Daten | 1400 | 200
194 | S 30 | 21.46 | 0.14 | 78.4 | 0 | 100 | 7F21109_D1_Diff_Ver/Probe 1/Fläche 1, Bereich a/Felder/Arbeitsbereich 1/Mehrere Liniendaten 1/Liniendaten 1/EDS-Daten | 1450 | 200
195 | S 31 | 21.41 | 0.02 | 78.56 | 0.01 | 100 | 7F21109_D1_Diff_Ver/Probe 1/Fläche 1, Bereich a/Felder/Arbeitsbereich 1/Mehrere Liniendaten 1/Liniendaten 1/EDS-Daten | 1500 | 200
196 | S 32 | 21.4 | 0.04 | 78.36 | 0.2 | 100 | 7F21109_D1_Diff_Ver/Probe 1/Fläche 1, Bereich a/Felder/Arbeitsbereich 1/Mehrere Liniendaten 1/Liniendaten 1/EDS-Daten | 1550 | 200
197 | S 33 | 21.34 | 0.01 | 78.64 | 0 | 100 | 7F21109_D1_Diff_Ver/Probe 1/Fläche 1, Bereich a/Felder/Arbeitsbereich 1/Mehrere Liniendaten 1/Liniendaten 1/EDS-Daten | 1600 | 200
198 | S 34 | 21.82 | 0.06 | 78.11 | 0 | 100 | 7F21109_D1_Diff_Ver/Probe 1/Fläche 1, Bereich a/Felder/Arbeitsbereich 1/Mehrere Liniendaten 1/Liniendaten 1/EDS-Daten | 1650 | 200
199 | S 35 | 21.29 | 0.07 | 78.62 | 0.02 | 100 | 7F21109_D1_Diff_Ver/Probe 1/Fläche 1, Bereich a/Felder/Arbeitsbereich 1/Mehrere Liniendaten 1/Liniendaten 1/EDS-Daten | 1700 | 200
200 | S 36 | 21.65 | 0 | 78.2 | 0.15 | 100 | 7F21109_D1_Diff_Ver/Probe 1/Fläche 1, Bereich a/Felder/Arbeitsbereich 1/Mehrere Liniendaten 1/Liniendaten 1/EDS-Daten | 1750 | 200
201 | S 37 | 21.59 | 0 | 78.41 | 0 | 100 | 7F21109_D1_Diff_Ver/Probe 1/Fläche 1, Bereich a/Felder/Arbeitsbereich 1/Mehrere Liniendaten 1/Liniendaten 1/EDS-Daten | 1800 | 200
202 | S 38 | 21.43 | 0 | 78.57 | 0 | 100 | 7F21109_D1_Diff_Ver/Probe 1/Fläche 1, Bereich a/Felder/Arbeitsbereich 1/Mehrere Liniendaten 1/Liniendaten 1/EDS-Daten | 1850 | 200
203 | S 39 | 21.46 | 0.03 | 78.43 | 0.07 | 100 | 7F21109_D1_Diff_Ver/Probe 1/Fläche 1, Bereich a/Felder/Arbeitsbereich 1/Mehrere Liniendaten 1/Liniendaten 1/EDS-Daten | 1900 | 200
204 | S 40 | 21.52 | 0 | 78.41 | 0.07 | 100 | 7F21109_D1_Diff_Ver/Probe 1/Fläche 1, Bereich a/Felder/Arbeitsbereich 1/Mehrere Liniendaten 1/Liniendaten 1/EDS-Daten | 1950 | 200
205 | S 41 | 21.38 | 0 | 78.62 | 0 | 100 | 7F21109_D1_Diff_Ver/Probe 1/Fläche 1, Bereich a/Felder/Arbeitsbereich 1/Mehrere Liniendaten 1/Liniendaten 1/EDS-Daten | 2000 | 200