## Sheet1
Versuchsbezeichnung | Härteprüfung nach Brinell
Norm | DIN EN ISO 6506-1:2015
Versuchs-Datum | 09.01.2023
Antrag | H0037
Projekt | VH5204
Bearbeiter | NN
Probenbezeichnung | G2
Werkstoff | CuNi6Sn4
Probe Vorbereitung | NN
Probe Dimension | 3.14*9*9*15 | mm3
Prüfmaschine | EMCOTEST M4C 025 G3
Prüftemperatur | 22 | °C
Prüfkraft F | 612.916 | N
Einwirkdauer der Prüfkraft | 14 | s
Eindringkörper | B3688
Eindringkörper Material | Wolframkarbid-Verbundwerkstoff
Kugeldurchmesser | 2.5 | mm
CRM Härtevergleichsplatte Nr. | 15.808.010.607
CRM Härte Hc/XCRM | 142 | HBW 2,5/62,5
CRM gemessene Härte Durchschnitt | 142 | HBW 2,5/62,5
CRM gemessene Härte sH | 1.63 | HBW 2,5/62,5
CRM Konstante UCRM | 2 | HBW 2,5/62,5
CRM Anzahl der Härteeindrücke | 5
CRM Konstante t | 1.14
CRM Konstante Sigma ms | 0.00155 | mm
rrel | 1.57 | %
Erel | 0.01 | %
zulässige rrel nach DIN EN ISO 6506-2 | 3 | %
zulässige Erel nach DIN EN ISO 6506-2 | 3 | %
Abstand zwischen den Eindrücken | im Standardbereich | mm
Abstand zwischen den Eindrücken und Rand | im Standardbereich | mm
Durchschnittlicher Durchmesser der Vertiefung | 0.7921 | mm
durchschnittliche Brinellhärte | 124.12 | HBW 2,5/62,5
Standardabweichung Brinellhärte | 10.23 | HBW 2,5/62,5
Berechnung der Unsicherheit- Härtemesswerte für das Protokoll 1
Unsicherheit der Härte des CRM (Härtevergleichsplatte) [uCRM] | 1 | HBW 2,5/62,5
Unsicherheit der Härteprüfmaschine bei der Messung des CRM [uH] | 1.858 | HBW 2,5/62,5
Unsicherheit aufgrund der Auflösung des Messsystems zur Bestimmung des Eindruckdurchmessers [ums] | 0.144 | HBW 2,5/62,5
Erweiterte Unsicherheit | 4.26 | HBW 2,5/62,5
Bestimmung der Unsicherheit Härtemesswerte – Methode M1 nach DIN | 6.5 | HBW 2,5/62,5
Ergebnis | 124± 7 | HBW 2,5/62,5
[Daten]
Probennummer | d1 | d2 | d | HBW | Bemerkung
| mm | mm | mm | HBW 2,5/62,5
G2-1 | 0.78723 | 0.75623 | 0.77173 | 130.3896
G2-2 | 0.83372 | 0.85231 | 0.84301 | 108.7257
G2-3 | 0.75933 | 0.78113 | 0.77023 | 130.9103
G2-4 | 0.78878 | 0.75158 | 0.77018 | 130.9283
G2-5 | 0.77173 | 0.77173 | 0.77173 | 130.3896
G2-6 | 0.83062 | 0.82132 | 0.82597 | 113.4006