## Sheet1
ID | Spektrumname | Mn [wt%] | Ni [wt%] | Cu [wt%] | Sn [wt%] | Gesamt [wt%] | Projektpfad | x [µm] | y [µm]
1 | S 1 | 21.69 | 0.04 | 78.27 | 0 | 100 | 7F21109_D1_Diff_Ver/Probe 1/Fläche 6, Bereich d/Felder/Arbeitsbereich 1, Bereich d/Mehrere Liniendaten 5/Liniendaten 23/EDS-Daten | 0 | 0
2 | S 2 | 21.98 | 0.07 | 77.94 | 0.01 | 100 | 7F21109_D1_Diff_Ver/Probe 1/Fläche 6, Bereich d/Felder/Arbeitsbereich 1, Bereich d/Mehrere Liniendaten 5/Liniendaten 23/EDS-Daten | 50 | 0
3 | S 3 | 21.9 | 0 | 78.1 | 0 | 100 | 7F21109_D1_Diff_Ver/Probe 1/Fläche 6, Bereich d/Felder/Arbeitsbereich 1, Bereich d/Mehrere Liniendaten 5/Liniendaten 23/EDS-Daten | 100 | 0
4 | S 4 | 21.63 | 0 | 78.26 | 0.11 | 100 | 7F21109_D1_Diff_Ver/Probe 1/Fläche 6, Bereich d/Felder/Arbeitsbereich 1, Bereich d/Mehrere Liniendaten 5/Liniendaten 23/EDS-Daten | 150 | 0
5 | S 5 | 21.76 | 0.1 | 78.11 | 0.02 | 100 | 7F21109_D1_Diff_Ver/Probe 1/Fläche 6, Bereich d/Felder/Arbeitsbereich 1, Bereich d/Mehrere Liniendaten 5/Liniendaten 23/EDS-Daten | 200 | 0
6 | S 6 | 22.04 | 0.02 | 77.94 | 0 | 100 | 7F21109_D1_Diff_Ver/Probe 1/Fläche 6, Bereich d/Felder/Arbeitsbereich 1, Bereich d/Mehrere Liniendaten 5/Liniendaten 23/EDS-Daten | 250 | 0
7 | S 7 | 21.77 | 0 | 78.19 | 0.04 | 100 | 7F21109_D1_Diff_Ver/Probe 1/Fläche 6, Bereich d/Felder/Arbeitsbereich 1, Bereich d/Mehrere Liniendaten 5/Liniendaten 23/EDS-Daten | 300 | 0
8 | S 8 | 21.94 | 0.01 | 77.98 | 0.07 | 100 | 7F21109_D1_Diff_Ver/Probe 1/Fläche 6, Bereich d/Felder/Arbeitsbereich 1, Bereich d/Mehrere Liniendaten 5/Liniendaten 23/EDS-Daten | 350 | 0
9 | S 9 | 21.75 | 0 | 78.24 | 0 | 100 | 7F21109_D1_Diff_Ver/Probe 1/Fläche 6, Bereich d/Felder/Arbeitsbereich 1, Bereich d/Mehrere Liniendaten 5/Liniendaten 23/EDS-Daten | 400 | 0
10 | S 10 | 21.54 | 0.1 | 78.35 | 0 | 100 | 7F21109_D1_Diff_Ver/Probe 1/Fläche 6, Bereich d/Felder/Arbeitsbereich 1, Bereich d/Mehrere Liniendaten 5/Liniendaten 23/EDS-Daten | 450 | 0
11 | S 11 | 21.78 | 0 | 78.22 | 0 | 100 | 7F21109_D1_Diff_Ver/Probe 1/Fläche 6, Bereich d/Felder/Arbeitsbereich 1, Bereich d/Mehrere Liniendaten 5/Liniendaten 23/EDS-Daten | 500 | 0
12 | S 12 | 21.54 | 0 | 78.4 | 0.06 | 100 | 7F21109_D1_Diff_Ver/Probe 1/Fläche 6, Bereich d/Felder/Arbeitsbereich 1, Bereich d/Mehrere Liniendaten 5/Liniendaten 23/EDS-Daten | 550 | 0
13 | S 13 | 36.48 | 0.09 | 63.43 | 0 | 100 | 7F21109_D1_Diff_Ver/Probe 1/Fläche 6, Bereich d/Felder/Arbeitsbereich 1, Bereich d/Mehrere Liniendaten 5/Liniendaten 23/EDS-Daten | 600 | 0
14 | S 14 | 21.31 | 0 | 78.62 | 0.08 | 100 | 7F21109_D1_Diff_Ver/Probe 1/Fläche 6, Bereich d/Felder/Arbeitsbereich 1, Bereich d/Mehrere Liniendaten 5/Liniendaten 23/EDS-Daten | 650 | 0
15 | S 15 | 21.61 | 0.11 | 78.27 | 0.02 | 100 | 7F21109_D1_Diff_Ver/Probe 1/Fläche 6, Bereich d/Felder/Arbeitsbereich 1, Bereich d/Mehrere Liniendaten 5/Liniendaten 23/EDS-Daten | 700 | 0
16 | S 16 | 21.6 | 0 | 78.3 | 0.1 | 100 | 7F21109_D1_Diff_Ver/Probe 1/Fläche 6, Bereich d/Felder/Arbeitsbereich 1, Bereich d/Mehrere Liniendaten 5/Liniendaten 23/EDS-Daten | 750 | 0
17 | S 17 | 21.65 | 0 | 78.31 | 0.04 | 100 | 7F21109_D1_Diff_Ver/Probe 1/Fläche 6, Bereich d/Felder/Arbeitsbereich 1, Bereich d/Mehrere Liniendaten 5/Liniendaten 23/EDS-Daten | 800 | 0
18 | S 18 | 21.52 | 0 | 78.45 | 0.03 | 100 | 7F21109_D1_Diff_Ver/Probe 1/Fläche 6, Bereich d/Felder/Arbeitsbereich 1, Bereich d/Mehrere Liniendaten 5/Liniendaten 23/EDS-Daten | 850 | 0
19 | S 19 | 21.33 | 0 | 78.67 | 0 | 100 | 7F21109_D1_Diff_Ver/Probe 1/Fläche 6, Bereich d/Felder/Arbeitsbereich 1, Bereich d/Mehrere Liniendaten 5/Liniendaten 23/EDS-Daten | 900 | 0
20 | S 20 | 21.46 | 0.04 | 78.43 | 0.07 | 100 | 7F21109_D1_Diff_Ver/Probe 1/Fläche 6, Bereich d/Felder/Arbeitsbereich 1, Bereich d/Mehrere Liniendaten 5/Liniendaten 23/EDS-Daten | 950 | 0
21 | S 21 | 18.75 | 0 | 79.79 | 1.46 | 100 | 7F21109_D1_Diff_Ver/Probe 1/Fläche 6, Bereich d/Felder/Arbeitsbereich 1, Bereich d/Mehrere Liniendaten 5/Liniendaten 23/EDS-Daten | 1000 | 0
22 | S 22 | 0.05 | 0 | 93.31 | 6.64 | 100 | 7F21109_D1_Diff_Ver/Probe 1/Fläche 6, Bereich d/Felder/Arbeitsbereich 1, Bereich d/Mehrere Liniendaten 5/Liniendaten 23/EDS-Daten | 1050 | 0
23 | S 23 | 0 | 0 | 93.91 | 6.09 | 100 | 7F21109_D1_Diff_Ver/Probe 1/Fläche 6, Bereich d/Felder/Arbeitsbereich 1, Bereich d/Mehrere Liniendaten 5/Liniendaten 23/EDS-Daten | 1100 | 0
24 | S 24 | 0 | 0 | 93.08 | 6.92 | 100 | 7F21109_D1_Diff_Ver/Probe 1/Fläche 6, Bereich d/Felder/Arbeitsbereich 1, Bereich d/Mehrere Liniendaten 5/Liniendaten 23/EDS-Daten | 1150 | 0
25 | S 25 | 0.02 | 0 | 93.52 | 6.45 | 100 | 7F21109_D1_Diff_Ver/Probe 1/Fläche 6, Bereich d/Felder/Arbeitsbereich 1, Bereich d/Mehrere Liniendaten 5/Liniendaten 23/EDS-Daten | 1200 | 0
26 | S 26 | 0 | 0 | 93.22 | 6.78 | 100 | 7F21109_D1_Diff_Ver/Probe 1/Fläche 6, Bereich d/Felder/Arbeitsbereich 1, Bereich d/Mehrere Liniendaten 5/Liniendaten 23/EDS-Daten | 1250 | 0
27 | S 27 | 0.04 | 0.12 | 92.98 | 6.86 | 100 | 7F21109_D1_Diff_Ver/Probe 1/Fläche 6, Bereich d/Felder/Arbeitsbereich 1, Bereich d/Mehrere Liniendaten 5/Liniendaten 23/EDS-Daten | 1300 | 0
28 | S 28 | 0 | 0 | 93.63 | 6.37 | 100 | 7F21109_D1_Diff_Ver/Probe 1/Fläche 6, Bereich d/Felder/Arbeitsbereich 1, Bereich d/Mehrere Liniendaten 5/Liniendaten 23/EDS-Daten | 1350 | 0
29 | S 29 | 0 | 0.02 | 93.31 | 6.67 | 100 | 7F21109_D1_Diff_Ver/Probe 1/Fläche 6, Bereich d/Felder/Arbeitsbereich 1, Bereich d/Mehrere Liniendaten 5/Liniendaten 23/EDS-Daten | 1400 | 0
30 | S 30 | 0 | 0.04 | 93.49 | 6.47 | 100 | 7F21109_D1_Diff_Ver/Probe 1/Fläche 6, Bereich d/Felder/Arbeitsbereich 1, Bereich d/Mehrere Liniendaten 5/Liniendaten 23/EDS-Daten | 1450 | 0
31 | S 31 | 0.08 | 0 | 93.12 | 6.8 | 100 | 7F21109_D1_Diff_Ver/Probe 1/Fläche 6, Bereich d/Felder/Arbeitsbereich 1, Bereich d/Mehrere Liniendaten 5/Liniendaten 23/EDS-Daten | 1500 | 0
32 | S 32 | 0.02 | 0 | 93.76 | 6.22 | 100 | 7F21109_D1_Diff_Ver/Probe 1/Fläche 6, Bereich d/Felder/Arbeitsbereich 1, Bereich d/Mehrere Liniendaten 5/Liniendaten 23/EDS-Daten | 1550 | 0
33 | S 33 | 0 | 0.06 | 93.56 | 6.38 | 100 | 7F21109_D1_Diff_Ver/Probe 1/Fläche 6, Bereich d/Felder/Arbeitsbereich 1, Bereich d/Mehrere Liniendaten 5/Liniendaten 23/EDS-Daten | 1600 | 0
34 | S 34 | 0 | 0 | 93.55 | 6.45 | 100 | 7F21109_D1_Diff_Ver/Probe 1/Fläche 6, Bereich d/Felder/Arbeitsbereich 1, Bereich d/Mehrere Liniendaten 5/Liniendaten 23/EDS-Daten | 1650 | 0
35 | S 35 | 0.02 | 0.03 | 93.34 | 6.61 | 100 | 7F21109_D1_Diff_Ver/Probe 1/Fläche 6, Bereich d/Felder/Arbeitsbereich 1, Bereich d/Mehrere Liniendaten 5/Liniendaten 23/EDS-Daten | 1700 | 0
36 | S 36 | 0 | 0 | 93.41 | 6.59 | 100 | 7F21109_D1_Diff_Ver/Probe 1/Fläche 6, Bereich d/Felder/Arbeitsbereich 1, Bereich d/Mehrere Liniendaten 5/Liniendaten 23/EDS-Daten | 1750 | 0
37 | S 37 | 0 | 0 | 93.41 | 6.59 | 100 | 7F21109_D1_Diff_Ver/Probe 1/Fläche 6, Bereich d/Felder/Arbeitsbereich 1, Bereich d/Mehrere Liniendaten 5/Liniendaten 23/EDS-Daten | 1800 | 0
38 | S 38 | 0 | 0 | 93.71 | 6.28 | 100 | 7F21109_D1_Diff_Ver/Probe 1/Fläche 6, Bereich d/Felder/Arbeitsbereich 1, Bereich d/Mehrere Liniendaten 5/Liniendaten 23/EDS-Daten | 1850 | 0
39 | S 39 | 0.06 | 0.03 | 93.18 | 6.72 | 100 | 7F21109_D1_Diff_Ver/Probe 1/Fläche 6, Bereich d/Felder/Arbeitsbereich 1, Bereich d/Mehrere Liniendaten 5/Liniendaten 23/EDS-Daten | 1900 | 0
40 | S 40 | 0.05 | 0 | 93.59 | 6.36 | 100 | 7F21109_D1_Diff_Ver/Probe 1/Fläche 6, Bereich d/Felder/Arbeitsbereich 1, Bereich d/Mehrere Liniendaten 5/Liniendaten 23/EDS-Daten | 1950 | 0
41 | S 41 | 0.01 | 0 | 93.76 | 6.23 | 100 | 7F21109_D1_Diff_Ver/Probe 1/Fläche 6, Bereich d/Felder/Arbeitsbereich 1, Bereich d/Mehrere Liniendaten 5/Liniendaten 23/EDS-Daten | 2000 | 0
42 | S 1 | 21.89 | 0.06 | 77.96 | 0.09 | 100 | 7F21109_D1_Diff_Ver/Probe 1/Fläche 6, Bereich d/Felder/Arbeitsbereich 1, Bereich d/Mehrere Liniendaten 5/Liniendaten 22/EDS-Daten | 0 | 50
43 | S 2 | 21.84 | 0.07 | 78.05 | 0.04 | 100 | 7F21109_D1_Diff_Ver/Probe 1/Fläche 6, Bereich d/Felder/Arbeitsbereich 1, Bereich d/Mehrere Liniendaten 5/Liniendaten 22/EDS-Daten | 50 | 50
44 | S 3 | 22.02 | 0 | 77.97 | 0 | 100 | 7F21109_D1_Diff_Ver/Probe 1/Fläche 6, Bereich d/Felder/Arbeitsbereich 1, Bereich d/Mehrere Liniendaten 5/Liniendaten 22/EDS-Daten | 100 | 50
45 | S 4 | 21.76 | 0 | 78.24 | 0 | 100 | 7F21109_D1_Diff_Ver/Probe 1/Fläche 6, Bereich d/Felder/Arbeitsbereich 1, Bereich d/Mehrere Liniendaten 5/Liniendaten 22/EDS-Daten | 150 | 50
46 | S 5 | 21.63 | 0.06 | 78.25 | 0.06 | 100 | 7F21109_D1_Diff_Ver/Probe 1/Fläche 6, Bereich d/Felder/Arbeitsbereich 1, Bereich d/Mehrere Liniendaten 5/Liniendaten 22/EDS-Daten | 200 | 50
47 | S 6 | 21.84 | 0.02 | 78.13 | 0.01 | 100 | 7F21109_D1_Diff_Ver/Probe 1/Fläche 6, Bereich d/Felder/Arbeitsbereich 1, Bereich d/Mehrere Liniendaten 5/Liniendaten 22/EDS-Daten | 250 | 50
48 | S 7 | 21.74 | 0 | 78.26 | 0 | 100 | 7F21109_D1_Diff_Ver/Probe 1/Fläche 6, Bereich d/Felder/Arbeitsbereich 1, Bereich d/Mehrere Liniendaten 5/Liniendaten 22/EDS-Daten | 300 | 50
49 | S 8 | 21.93 | 0.05 | 77.97 | 0.06 | 100 | 7F21109_D1_Diff_Ver/Probe 1/Fläche 6, Bereich d/Felder/Arbeitsbereich 1, Bereich d/Mehrere Liniendaten 5/Liniendaten 22/EDS-Daten | 350 | 50
50 | S 9 | 21.75 | 0.09 | 78.06 | 0.09 | 100 | 7F21109_D1_Diff_Ver/Probe 1/Fläche 6, Bereich d/Felder/Arbeitsbereich 1, Bereich d/Mehrere Liniendaten 5/Liniendaten 22/EDS-Daten | 400 | 50
51 | S 10 | 21.85 | 0.12 | 78.02 | 0 | 100 | 7F21109_D1_Diff_Ver/Probe 1/Fläche 6, Bereich d/Felder/Arbeitsbereich 1, Bereich d/Mehrere Liniendaten 5/Liniendaten 22/EDS-Daten | 450 | 50
52 | S 11 | 21.61 | 0 | 78.31 | 0.08 | 100 | 7F21109_D1_Diff_Ver/Probe 1/Fläche 6, Bereich d/Felder/Arbeitsbereich 1, Bereich d/Mehrere Liniendaten 5/Liniendaten 22/EDS-Daten | 500 | 50
53 | S 12 | 21.8 | 0 | 78.03 | 0.17 | 100 | 7F21109_D1_Diff_Ver/Probe 1/Fläche 6, Bereich d/Felder/Arbeitsbereich 1, Bereich d/Mehrere Liniendaten 5/Liniendaten 22/EDS-Daten | 550 | 50
54 | S 13 | 21.74 | 0 | 78.19 | 0.07 | 100 | 7F21109_D1_Diff_Ver/Probe 1/Fläche 6, Bereich d/Felder/Arbeitsbereich 1, Bereich d/Mehrere Liniendaten 5/Liniendaten 22/EDS-Daten | 600 | 50
55 | S 14 | 21.68 | 0.09 | 78.23 | 0 | 100 | 7F21109_D1_Diff_Ver/Probe 1/Fläche 6, Bereich d/Felder/Arbeitsbereich 1, Bereich d/Mehrere Liniendaten 5/Liniendaten 22/EDS-Daten | 650 | 50
56 | S 15 | 21.32 | 0.03 | 78.64 | 0.01 | 100 | 7F21109_D1_Diff_Ver/Probe 1/Fläche 6, Bereich d/Felder/Arbeitsbereich 1, Bereich d/Mehrere Liniendaten 5/Liniendaten 22/EDS-Daten | 700 | 50
57 | S 16 | 21.44 | 0 | 78.46 | 0.1 | 100 | 7F21109_D1_Diff_Ver/Probe 1/Fläche 6, Bereich d/Felder/Arbeitsbereich 1, Bereich d/Mehrere Liniendaten 5/Liniendaten 22/EDS-Daten | 750 | 50
58 | S 17 | 21.6 | 0 | 78.4 | 0 | 100 | 7F21109_D1_Diff_Ver/Probe 1/Fläche 6, Bereich d/Felder/Arbeitsbereich 1, Bereich d/Mehrere Liniendaten 5/Liniendaten 22/EDS-Daten | 800 | 50
59 | S 18 | 21.48 | 0 | 78.52 | 0 | 100 | 7F21109_D1_Diff_Ver/Probe 1/Fläche 6, Bereich d/Felder/Arbeitsbereich 1, Bereich d/Mehrere Liniendaten 5/Liniendaten 22/EDS-Daten | 850 | 50
60 | S 19 | 21.53 | 0.01 | 78.46 | 0 | 100 | 7F21109_D1_Diff_Ver/Probe 1/Fläche 6, Bereich d/Felder/Arbeitsbereich 1, Bereich d/Mehrere Liniendaten 5/Liniendaten 22/EDS-Daten | 900 | 50
61 | S 20 | 21.34 | 0.07 | 78.59 | 0 | 100 | 7F21109_D1_Diff_Ver/Probe 1/Fläche 6, Bereich d/Felder/Arbeitsbereich 1, Bereich d/Mehrere Liniendaten 5/Liniendaten 22/EDS-Daten | 950 | 50
62 | S 21 | 19.45 | 0.05 | 79.27 | 1.23 | 100 | 7F21109_D1_Diff_Ver/Probe 1/Fläche 6, Bereich d/Felder/Arbeitsbereich 1, Bereich d/Mehrere Liniendaten 5/Liniendaten 22/EDS-Daten | 1000 | 50
63 | S 22 | 0.01 | 0.03 | 93.23 | 6.73 | 100 | 7F21109_D1_Diff_Ver/Probe 1/Fläche 6, Bereich d/Felder/Arbeitsbereich 1, Bereich d/Mehrere Liniendaten 5/Liniendaten 22/EDS-Daten | 1050 | 50
64 | S 23 | 0.02 | 0.04 | 93.31 | 6.63 | 100 | 7F21109_D1_Diff_Ver/Probe 1/Fläche 6, Bereich d/Felder/Arbeitsbereich 1, Bereich d/Mehrere Liniendaten 5/Liniendaten 22/EDS-Daten | 1100 | 50
65 | S 24 | 0.09 | 0.06 | 93.51 | 6.35 | 100 | 7F21109_D1_Diff_Ver/Probe 1/Fläche 6, Bereich d/Felder/Arbeitsbereich 1, Bereich d/Mehrere Liniendaten 5/Liniendaten 22/EDS-Daten | 1150 | 50
66 | S 25 | 0 | 0 | 94.15 | 5.85 | 100 | 7F21109_D1_Diff_Ver/Probe 1/Fläche 6, Bereich d/Felder/Arbeitsbereich 1, Bereich d/Mehrere Liniendaten 5/Liniendaten 22/EDS-Daten | 1200 | 50
67 | S 26 | 0.07 | 0.01 | 93.31 | 6.61 | 100 | 7F21109_D1_Diff_Ver/Probe 1/Fläche 6, Bereich d/Felder/Arbeitsbereich 1, Bereich d/Mehrere Liniendaten 5/Liniendaten 22/EDS-Daten | 1250 | 50
68 | S 27 | 0.03 | 0 | 93.9 | 6.07 | 100 | 7F21109_D1_Diff_Ver/Probe 1/Fläche 6, Bereich d/Felder/Arbeitsbereich 1, Bereich d/Mehrere Liniendaten 5/Liniendaten 22/EDS-Daten | 1300 | 50
69 | S 28 | 0 | 0 | 93.8 | 6.2 | 100 | 7F21109_D1_Diff_Ver/Probe 1/Fläche 6, Bereich d/Felder/Arbeitsbereich 1, Bereich d/Mehrere Liniendaten 5/Liniendaten 22/EDS-Daten | 1350 | 50
70 | S 29 | 0.06 | 0.03 | 93.68 | 6.24 | 100 | 7F21109_D1_Diff_Ver/Probe 1/Fläche 6, Bereich d/Felder/Arbeitsbereich 1, Bereich d/Mehrere Liniendaten 5/Liniendaten 22/EDS-Daten | 1400 | 50
71 | S 30 | 0.03 | 0 | 93.22 | 6.75 | 100 | 7F21109_D1_Diff_Ver/Probe 1/Fläche 6, Bereich d/Felder/Arbeitsbereich 1, Bereich d/Mehrere Liniendaten 5/Liniendaten 22/EDS-Daten | 1450 | 50
72 | S 31 | 0 | 0 | 93.55 | 6.45 | 100 | 7F21109_D1_Diff_Ver/Probe 1/Fläche 6, Bereich d/Felder/Arbeitsbereich 1, Bereich d/Mehrere Liniendaten 5/Liniendaten 22/EDS-Daten | 1500 | 50
73 | S 32 | 0.08 | 0 | 93.88 | 6.03 | 100 | 7F21109_D1_Diff_Ver/Probe 1/Fläche 6, Bereich d/Felder/Arbeitsbereich 1, Bereich d/Mehrere Liniendaten 5/Liniendaten 22/EDS-Daten | 1550 | 50
74 | S 33 | 0 | 0.08 | 94.01 | 5.91 | 100 | 7F21109_D1_Diff_Ver/Probe 1/Fläche 6, Bereich d/Felder/Arbeitsbereich 1, Bereich d/Mehrere Liniendaten 5/Liniendaten 22/EDS-Daten | 1600 | 50
75 | S 34 | 0 | 0 | 93.57 | 6.43 | 100 | 7F21109_D1_Diff_Ver/Probe 1/Fläche 6, Bereich d/Felder/Arbeitsbereich 1, Bereich d/Mehrere Liniendaten 5/Liniendaten 22/EDS-Daten | 1650 | 50
76 | S 35 | 0.01 | 0 | 93.41 | 6.58 | 100 | 7F21109_D1_Diff_Ver/Probe 1/Fläche 6, Bereich d/Felder/Arbeitsbereich 1, Bereich d/Mehrere Liniendaten 5/Liniendaten 22/EDS-Daten | 1700 | 50
77 | S 36 | 0.01 | 0 | 93.79 | 6.2 | 100 | 7F21109_D1_Diff_Ver/Probe 1/Fläche 6, Bereich d/Felder/Arbeitsbereich 1, Bereich d/Mehrere Liniendaten 5/Liniendaten 22/EDS-Daten | 1750 | 50
78 | S 37 | 0.01 | 0.1 | 93.48 | 6.41 | 100 | 7F21109_D1_Diff_Ver/Probe 1/Fläche 6, Bereich d/Felder/Arbeitsbereich 1, Bereich d/Mehrere Liniendaten 5/Liniendaten 22/EDS-Daten | 1800 | 50
79 | S 38 | 0 | 0.13 | 93.28 | 6.59 | 100 | 7F21109_D1_Diff_Ver/Probe 1/Fläche 6, Bereich d/Felder/Arbeitsbereich 1, Bereich d/Mehrere Liniendaten 5/Liniendaten 22/EDS-Daten | 1850 | 50
80 | S 39 | 0.02 | 0 | 93.49 | 6.49 | 100 | 7F21109_D1_Diff_Ver/Probe 1/Fläche 6, Bereich d/Felder/Arbeitsbereich 1, Bereich d/Mehrere Liniendaten 5/Liniendaten 22/EDS-Daten | 1900 | 50
81 | S 40 | 0 | 0.03 | 93.32 | 6.65 | 100 | 7F21109_D1_Diff_Ver/Probe 1/Fläche 6, Bereich d/Felder/Arbeitsbereich 1, Bereich d/Mehrere Liniendaten 5/Liniendaten 22/EDS-Daten | 1950 | 50
82 | S 41 | 0 | 0 | 93.78 | 6.22 | 100 | 7F21109_D1_Diff_Ver/Probe 1/Fläche 6, Bereich d/Felder/Arbeitsbereich 1, Bereich d/Mehrere Liniendaten 5/Liniendaten 22/EDS-Daten | 2000 | 50
83 | S 1 | 21.79 | 0.01 | 78.16 | 0.04 | 100 | 7F21109_D1_Diff_Ver/Probe 1/Fläche 6, Bereich d/Felder/Arbeitsbereich 1, Bereich d/Mehrere Liniendaten 5/Liniendaten 21/EDS-Daten | 0 | 100
84 | S 2 | 21.67 | 0.06 | 78.28 | 0 | 100 | 7F21109_D1_Diff_Ver/Probe 1/Fläche 6, Bereich d/Felder/Arbeitsbereich 1, Bereich d/Mehrere Liniendaten 5/Liniendaten 21/EDS-Daten | 50 | 100
85 | S 3 | 21.87 | 0.08 | 77.99 | 0.06 | 100 | 7F21109_D1_Diff_Ver/Probe 1/Fläche 6, Bereich d/Felder/Arbeitsbereich 1, Bereich d/Mehrere Liniendaten 5/Liniendaten 21/EDS-Daten | 100 | 100
86 | S 4 | 21.73 | 0.01 | 78.26 | 0 | 100 | 7F21109_D1_Diff_Ver/Probe 1/Fläche 6, Bereich d/Felder/Arbeitsbereich 1, Bereich d/Mehrere Liniendaten 5/Liniendaten 21/EDS-Daten | 150 | 100
87 | S 5 | 21.82 | 0.01 | 78.12 | 0.05 | 100 | 7F21109_D1_Diff_Ver/Probe 1/Fläche 6, Bereich d/Felder/Arbeitsbereich 1, Bereich d/Mehrere Liniendaten 5/Liniendaten 21/EDS-Daten | 200 | 100
88 | S 6 | 21.78 | 0.13 | 78.09 | 0 | 100 | 7F21109_D1_Diff_Ver/Probe 1/Fläche 6, Bereich d/Felder/Arbeitsbereich 1, Bereich d/Mehrere Liniendaten 5/Liniendaten 21/EDS-Daten | 250 | 100
89 | S 7 | 21.76 | 0.02 | 78.21 | 0 | 100 | 7F21109_D1_Diff_Ver/Probe 1/Fläche 6, Bereich d/Felder/Arbeitsbereich 1, Bereich d/Mehrere Liniendaten 5/Liniendaten 21/EDS-Daten | 300 | 100
90 | S 8 | 21.79 | 0 | 78.17 | 0.04 | 100 | 7F21109_D1_Diff_Ver/Probe 1/Fläche 6, Bereich d/Felder/Arbeitsbereich 1, Bereich d/Mehrere Liniendaten 5/Liniendaten 21/EDS-Daten | 350 | 100
91 | S 9 | 21.74 | 0.1 | 78.16 | 0 | 100 | 7F21109_D1_Diff_Ver/Probe 1/Fläche 6, Bereich d/Felder/Arbeitsbereich 1, Bereich d/Mehrere Liniendaten 5/Liniendaten 21/EDS-Daten | 400 | 100
92 | S 10 | 21.73 | 0.03 | 78.24 | 0 | 100 | 7F21109_D1_Diff_Ver/Probe 1/Fläche 6, Bereich d/Felder/Arbeitsbereich 1, Bereich d/Mehrere Liniendaten 5/Liniendaten 21/EDS-Daten | 450 | 100
93 | S 11 | 21.69 | 0.03 | 78.24 | 0.03 | 100 | 7F21109_D1_Diff_Ver/Probe 1/Fläche 6, Bereich d/Felder/Arbeitsbereich 1, Bereich d/Mehrere Liniendaten 5/Liniendaten 21/EDS-Daten | 500 | 100
94 | S 12 | 21.73 | 0.03 | 78.25 | 0 | 100 | 7F21109_D1_Diff_Ver/Probe 1/Fläche 6, Bereich d/Felder/Arbeitsbereich 1, Bereich d/Mehrere Liniendaten 5/Liniendaten 21/EDS-Daten | 550 | 100
95 | S 13 | 21.67 | 0 | 78.26 | 0.07 | 100 | 7F21109_D1_Diff_Ver/Probe 1/Fläche 6, Bereich d/Felder/Arbeitsbereich 1, Bereich d/Mehrere Liniendaten 5/Liniendaten 21/EDS-Daten | 600 | 100
96 | S 14 | 21.69 | 0.02 | 78.28 | 0.02 | 100 | 7F21109_D1_Diff_Ver/Probe 1/Fläche 6, Bereich d/Felder/Arbeitsbereich 1, Bereich d/Mehrere Liniendaten 5/Liniendaten 21/EDS-Daten | 650 | 100
97 | S 15 | 21.51 | 0.07 | 78.33 | 0.09 | 100 | 7F21109_D1_Diff_Ver/Probe 1/Fläche 6, Bereich d/Felder/Arbeitsbereich 1, Bereich d/Mehrere Liniendaten 5/Liniendaten 21/EDS-Daten | 700 | 100
98 | S 16 | 21.54 | 0 | 78.45 | 0 | 100 | 7F21109_D1_Diff_Ver/Probe 1/Fläche 6, Bereich d/Felder/Arbeitsbereich 1, Bereich d/Mehrere Liniendaten 5/Liniendaten 21/EDS-Daten | 750 | 100
99 | S 17 | 21.56 | 0.08 | 78.3 | 0.06 | 100 | 7F21109_D1_Diff_Ver/Probe 1/Fläche 6, Bereich d/Felder/Arbeitsbereich 1, Bereich d/Mehrere Liniendaten 5/Liniendaten 21/EDS-Daten | 800 | 100
100 | S 18 | 21.49 | 0.03 | 78.46 | 0.02 | 100 | 7F21109_D1_Diff_Ver/Probe 1/Fläche 6, Bereich d/Felder/Arbeitsbereich 1, Bereich d/Mehrere Liniendaten 5/Liniendaten 21/EDS-Daten | 850 | 100
101 | S 19 | 21.61 | 0 | 78.39 | 0 | 100 | 7F21109_D1_Diff_Ver/Probe 1/Fläche 6, Bereich d/Felder/Arbeitsbereich 1, Bereich d/Mehrere Liniendaten 5/Liniendaten 21/EDS-Daten | 900 | 100
102 | S 20 | 21.48 | 0.06 | 78.4 | 0.05 | 100 | 7F21109_D1_Diff_Ver/Probe 1/Fläche 6, Bereich d/Felder/Arbeitsbereich 1, Bereich d/Mehrere Liniendaten 5/Liniendaten 21/EDS-Daten | 950 | 100
103 | S 21 | 19.32 | 0.04 | 79.29 | 1.36 | 100 | 7F21109_D1_Diff_Ver/Probe 1/Fläche 6, Bereich d/Felder/Arbeitsbereich 1, Bereich d/Mehrere Liniendaten 5/Liniendaten 21/EDS-Daten | 1000 | 100
104 | S 22 | 0.1 | 0 | 93.89 | 6.01 | 100 | 7F21109_D1_Diff_Ver/Probe 1/Fläche 6, Bereich d/Felder/Arbeitsbereich 1, Bereich d/Mehrere Liniendaten 5/Liniendaten 21/EDS-Daten | 1050 | 100
105 | S 23 | 0 | 0.05 | 93.64 | 6.31 | 100 | 7F21109_D1_Diff_Ver/Probe 1/Fläche 6, Bereich d/Felder/Arbeitsbereich 1, Bereich d/Mehrere Liniendaten 5/Liniendaten 21/EDS-Daten | 1100 | 100
106 | S 24 | 0.02 | 0.02 | 93.39 | 6.57 | 100 | 7F21109_D1_Diff_Ver/Probe 1/Fläche 6, Bereich d/Felder/Arbeitsbereich 1, Bereich d/Mehrere Liniendaten 5/Liniendaten 21/EDS-Daten | 1150 | 100
107 | S 25 | 0.05 | 0.1 | 93.36 | 6.49 | 100 | 7F21109_D1_Diff_Ver/Probe 1/Fläche 6, Bereich d/Felder/Arbeitsbereich 1, Bereich d/Mehrere Liniendaten 5/Liniendaten 21/EDS-Daten | 1200 | 100
108 | S 26 | 0 | 0 | 93.21 | 6.79 | 100 | 7F21109_D1_Diff_Ver/Probe 1/Fläche 6, Bereich d/Felder/Arbeitsbereich 1, Bereich d/Mehrere Liniendaten 5/Liniendaten 21/EDS-Daten | 1250 | 100
109 | S 27 | 0 | 0.01 | 93.69 | 6.3 | 100 | 7F21109_D1_Diff_Ver/Probe 1/Fläche 6, Bereich d/Felder/Arbeitsbereich 1, Bereich d/Mehrere Liniendaten 5/Liniendaten 21/EDS-Daten | 1300 | 100
110 | S 28 | 0 | 0 | 93.18 | 6.82 | 100 | 7F21109_D1_Diff_Ver/Probe 1/Fläche 6, Bereich d/Felder/Arbeitsbereich 1, Bereich d/Mehrere Liniendaten 5/Liniendaten 21/EDS-Daten | 1350 | 100
111 | S 29 | 0.06 | 0.07 | 93.42 | 6.45 | 100 | 7F21109_D1_Diff_Ver/Probe 1/Fläche 6, Bereich d/Felder/Arbeitsbereich 1, Bereich d/Mehrere Liniendaten 5/Liniendaten 21/EDS-Daten | 1400 | 100
112 | S 30 | 0.06 | 0.05 | 93.42 | 6.48 | 100 | 7F21109_D1_Diff_Ver/Probe 1/Fläche 6, Bereich d/Felder/Arbeitsbereich 1, Bereich d/Mehrere Liniendaten 5/Liniendaten 21/EDS-Daten | 1450 | 100
113 | S 31 | 0 | 0 | 93.64 | 6.36 | 100 | 7F21109_D1_Diff_Ver/Probe 1/Fläche 6, Bereich d/Felder/Arbeitsbereich 1, Bereich d/Mehrere Liniendaten 5/Liniendaten 21/EDS-Daten | 1500 | 100
114 | S 32 | 0 | 0 | 93.73 | 6.26 | 100 | 7F21109_D1_Diff_Ver/Probe 1/Fläche 6, Bereich d/Felder/Arbeitsbereich 1, Bereich d/Mehrere Liniendaten 5/Liniendaten 21/EDS-Daten | 1550 | 100
115 | S 33 | 0.06 | 0 | 93.52 | 6.41 | 100 | 7F21109_D1_Diff_Ver/Probe 1/Fläche 6, Bereich d/Felder/Arbeitsbereich 1, Bereich d/Mehrere Liniendaten 5/Liniendaten 21/EDS-Daten | 1600 | 100
116 | S 34 | 0.02 | 0 | 93.51 | 6.47 | 100 | 7F21109_D1_Diff_Ver/Probe 1/Fläche 6, Bereich d/Felder/Arbeitsbereich 1, Bereich d/Mehrere Liniendaten 5/Liniendaten 21/EDS-Daten | 1650 | 100
117 | S 35 | 0 | 0.06 | 93.59 | 6.34 | 100 | 7F21109_D1_Diff_Ver/Probe 1/Fläche 6, Bereich d/Felder/Arbeitsbereich 1, Bereich d/Mehrere Liniendaten 5/Liniendaten 21/EDS-Daten | 1700 | 100
118 | S 36 | 0.01 | 0 | 93.45 | 6.53 | 100 | 7F21109_D1_Diff_Ver/Probe 1/Fläche 6, Bereich d/Felder/Arbeitsbereich 1, Bereich d/Mehrere Liniendaten 5/Liniendaten 21/EDS-Daten | 1750 | 100
119 | S 37 | 0 | 0.01 | 93.57 | 6.41 | 100 | 7F21109_D1_Diff_Ver/Probe 1/Fläche 6, Bereich d/Felder/Arbeitsbereich 1, Bereich d/Mehrere Liniendaten 5/Liniendaten 21/EDS-Daten | 1800 | 100
120 | S 38 | 0 | 0 | 93.51 | 6.49 | 100 | 7F21109_D1_Diff_Ver/Probe 1/Fläche 6, Bereich d/Felder/Arbeitsbereich 1, Bereich d/Mehrere Liniendaten 5/Liniendaten 21/EDS-Daten | 1850 | 100
121 | S 39 | 0 | 0.03 | 93.13 | 6.85 | 100 | 7F21109_D1_Diff_Ver/Probe 1/Fläche 6, Bereich d/Felder/Arbeitsbereich 1, Bereich d/Mehrere Liniendaten 5/Liniendaten 21/EDS-Daten | 1900 | 100
122 | S 40 | 0.06 | 0 | 93.61 | 6.32 | 100 | 7F21109_D1_Diff_Ver/Probe 1/Fläche 6, Bereich d/Felder/Arbeitsbereich 1, Bereich d/Mehrere Liniendaten 5/Liniendaten 21/EDS-Daten | 1950 | 100
123 | S 41 | 0.03 | 0 | 93.94 | 6.03 | 100 | 7F21109_D1_Diff_Ver/Probe 1/Fläche 6, Bereich d/Felder/Arbeitsbereich 1, Bereich d/Mehrere Liniendaten 5/Liniendaten 21/EDS-Daten | 2000 | 100
124 | S 1 | 21.69 | 0 | 78.21 | 0.1 | 100 | 7F21109_D1_Diff_Ver/Probe 1/Fläche 6, Bereich d/Felder/Arbeitsbereich 1, Bereich d/Mehrere Liniendaten 5/Liniendaten 20/EDS-Daten | 0 | 150
125 | S 2 | 21.92 | 0.04 | 78.01 | 0.03 | 100 | 7F21109_D1_Diff_Ver/Probe 1/Fläche 6, Bereich d/Felder/Arbeitsbereich 1, Bereich d/Mehrere Liniendaten 5/Liniendaten 20/EDS-Daten | 50 | 150
126 | S 3 | 21.82 | 0 | 78.18 | 0 | 100 | 7F21109_D1_Diff_Ver/Probe 1/Fläche 6, Bereich d/Felder/Arbeitsbereich 1, Bereich d/Mehrere Liniendaten 5/Liniendaten 20/EDS-Daten | 100 | 150
127 | S 4 | 21.98 | 0.09 | 77.89 | 0.04 | 100 | 7F21109_D1_Diff_Ver/Probe 1/Fläche 6, Bereich d/Felder/Arbeitsbereich 1, Bereich d/Mehrere Liniendaten 5/Liniendaten 20/EDS-Daten | 150 | 150
128 | S 5 | 21.83 | 0 | 78.17 | 0 | 100 | 7F21109_D1_Diff_Ver/Probe 1/Fläche 6, Bereich d/Felder/Arbeitsbereich 1, Bereich d/Mehrere Liniendaten 5/Liniendaten 20/EDS-Daten | 200 | 150
129 | S 6 | 21.78 | 0.05 | 78.11 | 0.07 | 100 | 7F21109_D1_Diff_Ver/Probe 1/Fläche 6, Bereich d/Felder/Arbeitsbereich 1, Bereich d/Mehrere Liniendaten 5/Liniendaten 20/EDS-Daten | 250 | 150
130 | S 7 | 21.85 | 0 | 78.09 | 0.06 | 100 | 7F21109_D1_Diff_Ver/Probe 1/Fläche 6, Bereich d/Felder/Arbeitsbereich 1, Bereich d/Mehrere Liniendaten 5/Liniendaten 20/EDS-Daten | 300 | 150
131 | S 8 | 21.92 | 0.05 | 78.03 | 0 | 100 | 7F21109_D1_Diff_Ver/Probe 1/Fläche 6, Bereich d/Felder/Arbeitsbereich 1, Bereich d/Mehrere Liniendaten 5/Liniendaten 20/EDS-Daten | 350 | 150
132 | S 9 | 21.83 | 0.01 | 78.07 | 0.08 | 100 | 7F21109_D1_Diff_Ver/Probe 1/Fläche 6, Bereich d/Felder/Arbeitsbereich 1, Bereich d/Mehrere Liniendaten 5/Liniendaten 20/EDS-Daten | 400 | 150
133 | S 10 | 21.93 | 0 | 78.07 | 0 | 100 | 7F21109_D1_Diff_Ver/Probe 1/Fläche 6, Bereich d/Felder/Arbeitsbereich 1, Bereich d/Mehrere Liniendaten 5/Liniendaten 20/EDS-Daten | 450 | 150
134 | S 11 | 21.69 | 0 | 78.31 | 0 | 100 | 7F21109_D1_Diff_Ver/Probe 1/Fläche 6, Bereich d/Felder/Arbeitsbereich 1, Bereich d/Mehrere Liniendaten 5/Liniendaten 20/EDS-Daten | 500 | 150
135 | S 12 | 21.98 | 0.11 | 77.81 | 0.11 | 100 | 7F21109_D1_Diff_Ver/Probe 1/Fläche 6, Bereich d/Felder/Arbeitsbereich 1, Bereich d/Mehrere Liniendaten 5/Liniendaten 20/EDS-Daten | 550 | 150
136 | S 13 | 21.8 | 0 | 78.2 | 0 | 100 | 7F21109_D1_Diff_Ver/Probe 1/Fläche 6, Bereich d/Felder/Arbeitsbereich 1, Bereich d/Mehrere Liniendaten 5/Liniendaten 20/EDS-Daten | 600 | 150
137 | S 14 | 21.64 | 0.03 | 78.32 | 0 | 100 | 7F21109_D1_Diff_Ver/Probe 1/Fläche 6, Bereich d/Felder/Arbeitsbereich 1, Bereich d/Mehrere Liniendaten 5/Liniendaten 20/EDS-Daten | 650 | 150
138 | S 15 | 26.25 | 0 | 72.76 | 0.99 | 100 | 7F21109_D1_Diff_Ver/Probe 1/Fläche 6, Bereich d/Felder/Arbeitsbereich 1, Bereich d/Mehrere Liniendaten 5/Liniendaten 20/EDS-Daten | 700 | 150
139 | S 16 | 21.34 | 0.03 | 78.62 | 0.02 | 100 | 7F21109_D1_Diff_Ver/Probe 1/Fläche 6, Bereich d/Felder/Arbeitsbereich 1, Bereich d/Mehrere Liniendaten 5/Liniendaten 20/EDS-Daten | 750 | 150
140 | S 17 | 21.56 | 0.1 | 78.34 | 0 | 100 | 7F21109_D1_Diff_Ver/Probe 1/Fläche 6, Bereich d/Felder/Arbeitsbereich 1, Bereich d/Mehrere Liniendaten 5/Liniendaten 20/EDS-Daten | 800 | 150
141 | S 18 | 21.32 | 0 | 78.68 | 0 | 100 | 7F21109_D1_Diff_Ver/Probe 1/Fläche 6, Bereich d/Felder/Arbeitsbereich 1, Bereich d/Mehrere Liniendaten 5/Liniendaten 20/EDS-Daten | 850 | 150
142 | S 19 | 21.7 | 0.04 | 78.26 | 0 | 100 | 7F21109_D1_Diff_Ver/Probe 1/Fläche 6, Bereich d/Felder/Arbeitsbereich 1, Bereich d/Mehrere Liniendaten 5/Liniendaten 20/EDS-Daten | 900 | 150
143 | S 20 | 21.67 | 0 | 78.33 | 0 | 100 | 7F21109_D1_Diff_Ver/Probe 1/Fläche 6, Bereich d/Felder/Arbeitsbereich 1, Bereich d/Mehrere Liniendaten 5/Liniendaten 20/EDS-Daten | 950 | 150
144 | S 21 | 18.92 | 0.08 | 79.65 | 1.34 | 100 | 7F21109_D1_Diff_Ver/Probe 1/Fläche 6, Bereich d/Felder/Arbeitsbereich 1, Bereich d/Mehrere Liniendaten 5/Liniendaten 20/EDS-Daten | 1000 | 150
145 | S 22 | 0 | 0.06 | 93.29 | 6.65 | 100 | 7F21109_D1_Diff_Ver/Probe 1/Fläche 6, Bereich d/Felder/Arbeitsbereich 1, Bereich d/Mehrere Liniendaten 5/Liniendaten 20/EDS-Daten | 1050 | 150
146 | S 23 | 0.02 | 0 | 93.54 | 6.45 | 100 | 7F21109_D1_Diff_Ver/Probe 1/Fläche 6, Bereich d/Felder/Arbeitsbereich 1, Bereich d/Mehrere Liniendaten 5/Liniendaten 20/EDS-Daten | 1100 | 150
147 | S 24 | 0 | 0.05 | 93.34 | 6.61 | 100 | 7F21109_D1_Diff_Ver/Probe 1/Fläche 6, Bereich d/Felder/Arbeitsbereich 1, Bereich d/Mehrere Liniendaten 5/Liniendaten 20/EDS-Daten | 1150 | 150
148 | S 25 | 0.06 | 0 | 93.33 | 6.62 | 100 | 7F21109_D1_Diff_Ver/Probe 1/Fläche 6, Bereich d/Felder/Arbeitsbereich 1, Bereich d/Mehrere Liniendaten 5/Liniendaten 20/EDS-Daten | 1200 | 150
149 | S 26 | 0.01 | 0 | 93.43 | 6.55 | 100 | 7F21109_D1_Diff_Ver/Probe 1/Fläche 6, Bereich d/Felder/Arbeitsbereich 1, Bereich d/Mehrere Liniendaten 5/Liniendaten 20/EDS-Daten | 1250 | 150
150 | S 27 | 0 | 0 | 93.17 | 6.83 | 100 | 7F21109_D1_Diff_Ver/Probe 1/Fläche 6, Bereich d/Felder/Arbeitsbereich 1, Bereich d/Mehrere Liniendaten 5/Liniendaten 20/EDS-Daten | 1300 | 150
151 | S 28 | 0 | 0 | 92.97 | 7.03 | 100 | 7F21109_D1_Diff_Ver/Probe 1/Fläche 6, Bereich d/Felder/Arbeitsbereich 1, Bereich d/Mehrere Liniendaten 5/Liniendaten 20/EDS-Daten | 1350 | 150
152 | S 29 | 0.02 | 0 | 93.54 | 6.44 | 100 | 7F21109_D1_Diff_Ver/Probe 1/Fläche 6, Bereich d/Felder/Arbeitsbereich 1, Bereich d/Mehrere Liniendaten 5/Liniendaten 20/EDS-Daten | 1400 | 150
153 | S 30 | 0.03 | 0 | 93.94 | 6.03 | 100 | 7F21109_D1_Diff_Ver/Probe 1/Fläche 6, Bereich d/Felder/Arbeitsbereich 1, Bereich d/Mehrere Liniendaten 5/Liniendaten 20/EDS-Daten | 1450 | 150
154 | S 31 | 0 | 0 | 93.39 | 6.61 | 100 | 7F21109_D1_Diff_Ver/Probe 1/Fläche 6, Bereich d/Felder/Arbeitsbereich 1, Bereich d/Mehrere Liniendaten 5/Liniendaten 20/EDS-Daten | 1500 | 150
155 | S 32 | 0 | 0.05 | 93.34 | 6.61 | 100 | 7F21109_D1_Diff_Ver/Probe 1/Fläche 6, Bereich d/Felder/Arbeitsbereich 1, Bereich d/Mehrere Liniendaten 5/Liniendaten 20/EDS-Daten | 1550 | 150
156 | S 33 | 0.08 | 0 | 93.55 | 6.37 | 100 | 7F21109_D1_Diff_Ver/Probe 1/Fläche 6, Bereich d/Felder/Arbeitsbereich 1, Bereich d/Mehrere Liniendaten 5/Liniendaten 20/EDS-Daten | 1600 | 150
157 | S 34 | 0.03 | 0 | 93.64 | 6.33 | 100 | 7F21109_D1_Diff_Ver/Probe 1/Fläche 6, Bereich d/Felder/Arbeitsbereich 1, Bereich d/Mehrere Liniendaten 5/Liniendaten 20/EDS-Daten | 1650 | 150
158 | S 35 | 0.02 | 0 | 93.29 | 6.69 | 100 | 7F21109_D1_Diff_Ver/Probe 1/Fläche 6, Bereich d/Felder/Arbeitsbereich 1, Bereich d/Mehrere Liniendaten 5/Liniendaten 20/EDS-Daten | 1700 | 150
159 | S 36 | 0.06 | 0 | 93.55 | 6.39 | 100 | 7F21109_D1_Diff_Ver/Probe 1/Fläche 6, Bereich d/Felder/Arbeitsbereich 1, Bereich d/Mehrere Liniendaten 5/Liniendaten 20/EDS-Daten | 1750 | 150
160 | S 37 | 0.03 | 0 | 94.15 | 5.82 | 100 | 7F21109_D1_Diff_Ver/Probe 1/Fläche 6, Bereich d/Felder/Arbeitsbereich 1, Bereich d/Mehrere Liniendaten 5/Liniendaten 20/EDS-Daten | 1800 | 150
161 | S 38 | 0.04 | 0 | 93.92 | 6.04 | 100 | 7F21109_D1_Diff_Ver/Probe 1/Fläche 6, Bereich d/Felder/Arbeitsbereich 1, Bereich d/Mehrere Liniendaten 5/Liniendaten 20/EDS-Daten | 1850 | 150
162 | S 39 | 0.01 | 0 | 93.91 | 6.08 | 100 | 7F21109_D1_Diff_Ver/Probe 1/Fläche 6, Bereich d/Felder/Arbeitsbereich 1, Bereich d/Mehrere Liniendaten 5/Liniendaten 20/EDS-Daten | 1900 | 150
163 | S 40 | 0 | 0 | 93.47 | 6.53 | 100 | 7F21109_D1_Diff_Ver/Probe 1/Fläche 6, Bereich d/Felder/Arbeitsbereich 1, Bereich d/Mehrere Liniendaten 5/Liniendaten 20/EDS-Daten | 1950 | 150
164 | S 41 | 0 | 0 | 93.32 | 6.68 | 100 | 7F21109_D1_Diff_Ver/Probe 1/Fläche 6, Bereich d/Felder/Arbeitsbereich 1, Bereich d/Mehrere Liniendaten 5/Liniendaten 20/EDS-Daten | 2000 | 150
165 | S 1 | 21.65 | 0.13 | 78.17 | 0.05 | 100 | 7F21109_D1_Diff_Ver/Probe 1/Fläche 6, Bereich d/Felder/Arbeitsbereich 1, Bereich d/Mehrere Liniendaten 5/Liniendaten 19/EDS-Daten | 0 | 200
166 | S 2 | 21.92 | 0 | 78.08 | 0 | 100 | 7F21109_D1_Diff_Ver/Probe 1/Fläche 6, Bereich d/Felder/Arbeitsbereich 1, Bereich d/Mehrere Liniendaten 5/Liniendaten 19/EDS-Daten | 50 | 200
167 | S 3 | 22.06 | 0.12 | 77.76 | 0.06 | 100 | 7F21109_D1_Diff_Ver/Probe 1/Fläche 6, Bereich d/Felder/Arbeitsbereich 1, Bereich d/Mehrere Liniendaten 5/Liniendaten 19/EDS-Daten | 100 | 200
168 | S 4 | 22.06 | 0 | 77.94 | 0 | 100 | 7F21109_D1_Diff_Ver/Probe 1/Fläche 6, Bereich d/Felder/Arbeitsbereich 1, Bereich d/Mehrere Liniendaten 5/Liniendaten 19/EDS-Daten | 150 | 200
169 | S 5 | 21.81 | 0.04 | 78.15 | 0 | 100 | 7F21109_D1_Diff_Ver/Probe 1/Fläche 6, Bereich d/Felder/Arbeitsbereich 1, Bereich d/Mehrere Liniendaten 5/Liniendaten 19/EDS-Daten | 200 | 200
170 | S 6 | 21.9 | 0.12 | 77.95 | 0.03 | 100 | 7F21109_D1_Diff_Ver/Probe 1/Fläche 6, Bereich d/Felder/Arbeitsbereich 1, Bereich d/Mehrere Liniendaten 5/Liniendaten 19/EDS-Daten | 250 | 200
171 | S 7 | 21.88 | 0.07 | 78.05 | 0 | 100 | 7F21109_D1_Diff_Ver/Probe 1/Fläche 6, Bereich d/Felder/Arbeitsbereich 1, Bereich d/Mehrere Liniendaten 5/Liniendaten 19/EDS-Daten | 300 | 200
172 | S 8 | 21.68 | 0 | 78.32 | 0 | 100 | 7F21109_D1_Diff_Ver/Probe 1/Fläche 6, Bereich d/Felder/Arbeitsbereich 1, Bereich d/Mehrere Liniendaten 5/Liniendaten 19/EDS-Daten | 350 | 200
173 | S 9 | 21.72 | 0.09 | 78.18 | 0.01 | 100 | 7F21109_D1_Diff_Ver/Probe 1/Fläche 6, Bereich d/Felder/Arbeitsbereich 1, Bereich d/Mehrere Liniendaten 5/Liniendaten 19/EDS-Daten | 400 | 200
174 | S 10 | 21.99 | 0 | 78.01 | 0 | 100 | 7F21109_D1_Diff_Ver/Probe 1/Fläche 6, Bereich d/Felder/Arbeitsbereich 1, Bereich d/Mehrere Liniendaten 5/Liniendaten 19/EDS-Daten | 450 | 200
175 | S 11 | 21.74 | 0 | 78.26 | 0 | 100 | 7F21109_D1_Diff_Ver/Probe 1/Fläche 6, Bereich d/Felder/Arbeitsbereich 1, Bereich d/Mehrere Liniendaten 5/Liniendaten 19/EDS-Daten | 500 | 200
176 | S 12 | 21.74 | 0 | 78.26 | 0 | 100 | 7F21109_D1_Diff_Ver/Probe 1/Fläche 6, Bereich d/Felder/Arbeitsbereich 1, Bereich d/Mehrere Liniendaten 5/Liniendaten 19/EDS-Daten | 550 | 200
177 | S 13 | 21.73 | 0.03 | 78.23 | 0 | 100 | 7F21109_D1_Diff_Ver/Probe 1/Fläche 6, Bereich d/Felder/Arbeitsbereich 1, Bereich d/Mehrere Liniendaten 5/Liniendaten 19/EDS-Daten | 600 | 200
178 | S 14 | 21.75 | 0 | 78.25 | 0 | 100 | 7F21109_D1_Diff_Ver/Probe 1/Fläche 6, Bereich d/Felder/Arbeitsbereich 1, Bereich d/Mehrere Liniendaten 5/Liniendaten 19/EDS-Daten | 650 | 200
179 | S 15 | 22.06 | 0 | 77.92 | 0.02 | 100 | 7F21109_D1_Diff_Ver/Probe 1/Fläche 6, Bereich d/Felder/Arbeitsbereich 1, Bereich d/Mehrere Liniendaten 5/Liniendaten 19/EDS-Daten | 700 | 200
180 | S 16 | 21.39 | 0.01 | 78.55 | 0.05 | 100 | 7F21109_D1_Diff_Ver/Probe 1/Fläche 6, Bereich d/Felder/Arbeitsbereich 1, Bereich d/Mehrere Liniendaten 5/Liniendaten 19/EDS-Daten | 750 | 200
181 | S 17 | 21.43 | 0.01 | 78.55 | 0.02 | 100 | 7F21109_D1_Diff_Ver/Probe 1/Fläche 6, Bereich d/Felder/Arbeitsbereich 1, Bereich d/Mehrere Liniendaten 5/Liniendaten 19/EDS-Daten | 800 | 200
182 | S 18 | 21.59 | 0.12 | 78.3 | 0 | 100 | 7F21109_D1_Diff_Ver/Probe 1/Fläche 6, Bereich d/Felder/Arbeitsbereich 1, Bereich d/Mehrere Liniendaten 5/Liniendaten 19/EDS-Daten | 850 | 200
183 | S 19 | 21.53 | 0 | 78.47 | 0 | 100 | 7F21109_D1_Diff_Ver/Probe 1/Fläche 6, Bereich d/Felder/Arbeitsbereich 1, Bereich d/Mehrere Liniendaten 5/Liniendaten 19/EDS-Daten | 900 | 200
184 | S 20 | 21.53 | 0 | 78.38 | 0.1 | 100 | 7F21109_D1_Diff_Ver/Probe 1/Fläche 6, Bereich d/Felder/Arbeitsbereich 1, Bereich d/Mehrere Liniendaten 5/Liniendaten 19/EDS-Daten | 950 | 200
185 | S 21 | 18.65 | 0 | 79.8 | 1.55 | 100 | 7F21109_D1_Diff_Ver/Probe 1/Fläche 6, Bereich d/Felder/Arbeitsbereich 1, Bereich d/Mehrere Liniendaten 5/Liniendaten 19/EDS-Daten | 1000 | 200
186 | S 22 | 0.02 | 0.01 | 93.18 | 6.8 | 100 | 7F21109_D1_Diff_Ver/Probe 1/Fläche 6, Bereich d/Felder/Arbeitsbereich 1, Bereich d/Mehrere Liniendaten 5/Liniendaten 19/EDS-Daten | 1050 | 200
187 | S 23 | 0.09 | 0.02 | 93.14 | 6.75 | 100 | 7F21109_D1_Diff_Ver/Probe 1/Fläche 6, Bereich d/Felder/Arbeitsbereich 1, Bereich d/Mehrere Liniendaten 5/Liniendaten 19/EDS-Daten | 1100 | 200
188 | S 24 | 0 | 0.01 | 93.17 | 6.82 | 100 | 7F21109_D1_Diff_Ver/Probe 1/Fläche 6, Bereich d/Felder/Arbeitsbereich 1, Bereich d/Mehrere Liniendaten 5/Liniendaten 19/EDS-Daten | 1150 | 200
189 | S 25 | 0 | 0.02 | 93.85 | 6.12 | 100 | 7F21109_D1_Diff_Ver/Probe 1/Fläche 6, Bereich d/Felder/Arbeitsbereich 1, Bereich d/Mehrere Liniendaten 5/Liniendaten 19/EDS-Daten | 1200 | 200
190 | S 26 | 0 | 0 | 94.02 | 5.98 | 100 | 7F21109_D1_Diff_Ver/Probe 1/Fläche 6, Bereich d/Felder/Arbeitsbereich 1, Bereich d/Mehrere Liniendaten 5/Liniendaten 19/EDS-Daten | 1250 | 200
191 | S 27 | 0.03 | 0.03 | 93.6 | 6.34 | 100 | 7F21109_D1_Diff_Ver/Probe 1/Fläche 6, Bereich d/Felder/Arbeitsbereich 1, Bereich d/Mehrere Liniendaten 5/Liniendaten 19/EDS-Daten | 1300 | 200
192 | S 28 | 0.03 | 0 | 93.21 | 6.75 | 100 | 7F21109_D1_Diff_Ver/Probe 1/Fläche 6, Bereich d/Felder/Arbeitsbereich 1, Bereich d/Mehrere Liniendaten 5/Liniendaten 19/EDS-Daten | 1350 | 200
193 | S 29 | 0 | 0 | 93.64 | 6.36 | 100 | 7F21109_D1_Diff_Ver/Probe 1/Fläche 6, Bereich d/Felder/Arbeitsbereich 1, Bereich d/Mehrere Liniendaten 5/Liniendaten 19/EDS-Daten | 1400 | 200
194 | S 30 | 0.01 | 0 | 93.67 | 6.32 | 100 | 7F21109_D1_Diff_Ver/Probe 1/Fläche 6, Bereich d/Felder/Arbeitsbereich 1, Bereich d/Mehrere Liniendaten 5/Liniendaten 19/EDS-Daten | 1450 | 200
195 | S 31 | 0 | 0 | 93.68 | 6.32 | 100 | 7F21109_D1_Diff_Ver/Probe 1/Fläche 6, Bereich d/Felder/Arbeitsbereich 1, Bereich d/Mehrere Liniendaten 5/Liniendaten 19/EDS-Daten | 1500 | 200
196 | S 32 | 0.02 | 0.04 | 93.63 | 6.32 | 100 | 7F21109_D1_Diff_Ver/Probe 1/Fläche 6, Bereich d/Felder/Arbeitsbereich 1, Bereich d/Mehrere Liniendaten 5/Liniendaten 19/EDS-Daten | 1550 | 200
197 | S 33 | 0.01 | 0 | 93.97 | 6.01 | 100 | 7F21109_D1_Diff_Ver/Probe 1/Fläche 6, Bereich d/Felder/Arbeitsbereich 1, Bereich d/Mehrere Liniendaten 5/Liniendaten 19/EDS-Daten | 1600 | 200
198 | S 34 | 0.05 | 0.05 | 93.29 | 6.62 | 100 | 7F21109_D1_Diff_Ver/Probe 1/Fläche 6, Bereich d/Felder/Arbeitsbereich 1, Bereich d/Mehrere Liniendaten 5/Liniendaten 19/EDS-Daten | 1650 | 200
199 | S 35 | 0.07 | 0 | 93.04 | 6.88 | 100 | 7F21109_D1_Diff_Ver/Probe 1/Fläche 6, Bereich d/Felder/Arbeitsbereich 1, Bereich d/Mehrere Liniendaten 5/Liniendaten 19/EDS-Daten | 1700 | 200
200 | S 36 | 0 | 0 | 93.14 | 6.86 | 100 | 7F21109_D1_Diff_Ver/Probe 1/Fläche 6, Bereich d/Felder/Arbeitsbereich 1, Bereich d/Mehrere Liniendaten 5/Liniendaten 19/EDS-Daten | 1750 | 200
201 | S 37 | 0.05 | 0 | 93.94 | 6.01 | 100 | 7F21109_D1_Diff_Ver/Probe 1/Fläche 6, Bereich d/Felder/Arbeitsbereich 1, Bereich d/Mehrere Liniendaten 5/Liniendaten 19/EDS-Daten | 1800 | 200
202 | S 38 | 0 | 0.04 | 93.53 | 6.44 | 100 | 7F21109_D1_Diff_Ver/Probe 1/Fläche 6, Bereich d/Felder/Arbeitsbereich 1, Bereich d/Mehrere Liniendaten 5/Liniendaten 19/EDS-Daten | 1850 | 200
203 | S 39 | 0.01 | 0 | 93.76 | 6.22 | 100 | 7F21109_D1_Diff_Ver/Probe 1/Fläche 6, Bereich d/Felder/Arbeitsbereich 1, Bereich d/Mehrere Liniendaten 5/Liniendaten 19/EDS-Daten | 1900 | 200
204 | S 40 | 0 | 0.04 | 93.17 | 6.79 | 100 | 7F21109_D1_Diff_Ver/Probe 1/Fläche 6, Bereich d/Felder/Arbeitsbereich 1, Bereich d/Mehrere Liniendaten 5/Liniendaten 19/EDS-Daten | 1950 | 200
205 | S 41 | 0 | 0 | 93.17 | 6.83 | 100 | 7F21109_D1_Diff_Ver/Probe 1/Fläche 6, Bereich d/Felder/Arbeitsbereich 1, Bereich d/Mehrere Liniendaten 5/Liniendaten 19/EDS-Daten | 2000 | 200